## Лист контроля
[7 empty] | Лист результатов контроля технологического режима цеха № 66 (отделений Абсорбции-дистилляции-1, Карбонизации-1), цеха № 83 (отделения Кальцинации-1), цеха № 85 (отделения Компрессии-1) | [23 empty] | страница 1 | [9 empty] | Лист результатов контроля технологического режима цеха № 66 (отделений Абсорбции-дистилляции-1, Карбонизации-1), цеха № 83 (отделения Кальцинации-1), цеха № 85 (отделения Компрессии-1) | [23 empty] | страница 1
Расход промывной воды |  |  |  | 824 | 414 | 410 | [21 empty] | Автоматический контроль КЛ |  |  |  | 21:00/5:00 |  | Расход промывной Н2О |  |  |  | 824 | 419 | 405 | [21 empty] | Автоматический контроль КЛ |  |  |  | 9:00/17:00 | [28 empty] | Р 024-2023
Расход очищенного рассола |  |  |  |  | 4818 |  | м3 | [20 empty] | № кл | t, 0С суспензии на выходе из Кл | t, 0С отходящего газа после Кл | t, 0С 14 бочки | t, 0С 25 бочки |  | Расход очищенного рассола |  |  |  |  | 4970 |  | м3 | [20 empty] | № кл | t, 0С суспензии на выходе из Кл | t, 0С отходящего газа после Кл | t, 0С 14 бочки | t, 0С 25 бочки | [24 empty] | АО "БСК" |  |  |  | Приложение 3
Расход по фильтровой жидкости |  |  |  |  | 473 |  | м3/ч |  |  |  | Дата |  | 25.02.2026г |  |  | Смена |  | 1 |  | Бригада |  | Б | [5 empty] | 1 | 29 | 48 | 52 | 56 |  | Расход по фильтровой жидкости |  |  |  |  | 472 |  | м3/ч |  |  |  | Дата |  | 25.02.2026г |  |  | Смена |  | 2 |  | Бригада |  | Г | [5 empty] | 1 | 30 | 48 | 53 | 56 |  |  | АО "БСК" |  |  |  |  | Р 024-2023 | [16 empty] | УАК лаборатория №4
Расход химочищенной |  |  |  |  | 289 |  | м3 | [20 empty] | 2 | резерв |  |  |  |  | Расход химочищенной |  |  |  |  | 302 |  | м3 | [20 empty] | 2 | [6 empty] | УАК Лаборатория № 3 |  |  |  |  | Приложение № 3 | [16 empty] | Производство №5
| СТАНЦИЯ АБСОРБЦИИ | [8 empty] | СТАНЦИЯ КАРБОНИЗАЦИИ | [17 empty] | 3 |  |  |  | 54 |  |  | СТАНЦИЯ АБСОРБЦИИ | [8 empty] | СТАНЦИЯ КАРБОНИЗАЦИИ | [17 empty] | 3 | 30 | 51 | 54 | 59 |  |  | Производство № 4 | [21 empty] | Цех № 83 отделение: Кальцинация 1 | [10 empty] | 25.02.2026г
Время | Газ после ПВФЛ кол-р нагнетания |  | Газ после ПГКл- II |  |  | Аммонизированный рассол |  |  |  | Жидкость после КлПК Об.экв.к.двуок.угл., н.д. |  |  | Жидкость после ПГКл-1 Об.экв.к.двуок.угл., н.д. |  |  | Суспензия гидрокарбоната натрия 1 л/ф |  |  |  | Суспензия гидрокарбоната натрия 2 л/ф |  |  |  | Суспензия гидрокарбоната натрия б/ф |  |  |  | 4 | 30 | 49 | 54 | 60 |  | Время | Газ после ПВФЛ кол-р нагнетания |  | Газ после ПГКл- II |  |  | Аммонизированный рассол |  |  |  | Жидкость после КлПК Об.экв.к.двуок.угл., н.д. |  |  | Жидкость после ПГКл-1 Об.экв.к.двуок.угл., н.д. |  |  | Суспензия гидрокарбоната натрия 1 л/ф |  |  |  | Суспензия гидрокарбоната натрия 2 л/ф |  |  |  | Суспензия гидрокарбоната натрия б/ф |  |  |  | 4 |  |  |  | 56 |  |  | Цех № 66 | [32 empty] | мин.знач. |  | макс.знач.
| № маш. | М.к.аммиака (в пересчете на 25,5%), кг/т соды | № эл. | М.к.аммиака (в пересчете на 25,5%), кг/т соды | Объёмная доля СО2, % | Об.экв.к. сульфид-ионов, н.д | Об.экв.к. двуок.угл., н.д. | Об.экв.к. хлорид-ионов,н.д | Общая щелочность (пр.т.), н.д | 1гр. | 2гр. | 3гр. | 1гр. | 2гр. | 3гр. | Об.экв.к. хлорид-ионов, н.д | Общая щелочность (пр.т.), н.д | Об.экв.к.ионов аммония, н.д | Об.экв.к. NH₃ связ., н.д | Об.экв.к. хлорид-ионов, н.д | Общая щелочность (пр.т.), н.д | Об.экв.к.ионов аммония, н.д | Об.экв.к. NH₃ связ., н.д | Об.экв.к. хлорид-ионов, н.д | Общая щелочность (пр.т.), н.д | Об.экв.к.ионов аммония, н.д | Об.экв.к. NH₃ связ., н.д | 5 | 32 | 52 | 51 | 56 |  |  | № маш. | М.к.аммиака (в пересчете на 25,5%), кг/т соды | № эл. | М.к.аммиака (в пересчете на 25,5%), кг/т соды | Объёмная доля СО2, % | Об.экв.к. сульфид-ионов, н.д | Об.экв.к. двуок.угл., н.д. | Об.экв.к. хлорид-ионов,н.д | Общая щелочность (пр.т.), н.д | 1гр. | 2гр. | 3гр. | 1гр. | 2гр. | 3гр. | Об.экв.к. хлорид-ионов, н.д | Общая щелочность (пр.т.), н.д | Об.экв.к.ионов аммония, н.д | Об.экв.к. NH₃ связ., н.д | Об.экв.к. хлорид-ионов, н.д | Общая щелочность (пр.т.), н.д | Об.экв.к.ионов аммония, н.д | Об.экв.к. NH₃ связ., н.д | Об.экв.к. хлорид-ионов, н.д | Общая щелочность (пр.т.), н.д | Об.экв.к.ионов аммония, н.д | Об.экв.к. NH₃ связ., н.д | 5 | 30 | 47 | 53 | 55 |  |  | отделения: Карбонизации-1, Абсорбции-дистилляции-1 | [31 empty] | NH3 ПВФл | 0.06 | - | 0.08
20:00-21:00 | время | 4:30 | время | 4:20 |  | 0.46 |  | 89.7 | 102.8 | 60.2 | 62.5 | 61.2 | 61.5 | 59.7 | 66.8 | 97.8 | 29.8 | 98 | 68.2 | 98.6 | 26.2 | 96.4 | 70.2 | 98.6 | 28.2 | 98.4 | 70.2 | 6 | 31 | 48 | 54 | 57 |  | 08:00-09:00 | время | 11:30 | время | 11:15 | 11:15 |  |  | 89.7 | 102.4 | 49.6 | 52 | 50 | 54.4 | 54.4 | 53.3 | 97.8 | 29 | 97.2 | 68.2 | 97.8 | 29 | 96.8 | 67.8 | 97.8 | 29 | 96.8 | 67.8 | 6 | 30 | 47 | 55 | 57 | [24 empty] | СВЕДЕНИЯ О РАСХОДНЫХ КОЭФФИЦИЕНТАХ/АНАЛИТИЧЕСКИЕ ДАННЫЕ | [9 empty] | Общ.щ. ПГКЛ-2 | 0 |  | 0
[28 empty] | 7 | вкл. | [32 empty] | 7 | 30 | 47 | 55 | 59 | [34 empty] | СО2 ПГКл-2 | 3.8 | - | 5
21:00-22:00 | 1 | 0.06 | 1 | 0.1 |  |  |  |  | 104 | [18 empty] | 8 | 31 | 44 | 51 | 57 |  | 09:00-10:00 | 1 | 0.06 | 1 | 0.1 | 4 | 0.74 |  |  | 102.4 | [18 empty] | 8 | 30 | 46 | 49 | 56 | [34 empty] | NH3 ПГКл-2 | 0.06 | - | 0.1
[28 empty] | 9 | пер. | [32 empty] | 9 |  |  |  | 59 | [24 empty] | на производство кальцинированной соды марки "Б" | [9 empty] | СО2 после ПГАБ | 67 | - | 77
22:00-23:00 | 2 | 0.06 | 2 | 0.06 |  |  |  |  | 103.2 | [18 empty] | 10 | 32 | 47 | 50 | 53 |  | 10:00-11:00 | 2 | 0.06 | 2 | 0.06 | 5 |  |  |  | 102.4 | [18 empty] | 10 | 31 | 47 | 50 | 54 | [34 empty] | Общ.щ. ПГАБ | 0 | - | 0
[28 empty] | 11 | [33 empty] | 11 | [38 empty] | Т0 ХГДС | 56 | - | 60
23:00-24:00 | 3 |  | 3 | 0.06 |  |  |  |  | 105.2 | [18 empty] | 12 | 31 | 49 | 53 | 60 |  | 11:00-12:00 | 3 | 0.08 | 3 | 0.06 | 3.8 |  |  |  | 102.4 | [18 empty] | 12 | 31 | 46 | 56 | 58 |  |  | СВЕДЕНИЯ О РАСХОДНЫХ КОЭФФИЦИЕНТАХ / АНАЛИТИЧЕСКИЕ ДАННЫЕ | [22 empty] | за | 25.02.2026г | [7 empty] | Об.щ. САР | 102 | - | 105.2
[28 empty] | 13 | 30 | 49 | 55 | 56 | [29 empty] | 13 | 30 | 47 | 55 | 54 | [34 empty] | СL⁻ Сара | 89.7 | - | 89.7
00:00-01:00 | 4 | 0.08 | 5 | 0.06 |  |  |  |  | 103.2 | [18 empty] | 14 | [5 empty] | 12:00-13:00 |  |  | 5 | 0.06 | 4 |  |  |  | 102.4 | [18 empty] | 14 | [38 empty] | S Сара | 0.38 | - | 0.74
[28 empty] | 15 |  |  |  | 59 | [29 empty] | 15 |  |  |  | 58 | [5 empty] | 25.02.2026г | [28 empty] | Т0 Сара | 61 | - | 61
01:00-02:00 |  |  | 7 | [5 empty] | 102.8 | [18 empty] | 1 | 30 | 46 | 52 | 55 |  | 13:00-14:00 |  |  | 7 | [5 empty] | 102.4 | [18 empty] | 1 | 32 | 46 | 55 | 57 |  |  |  |  | за | [19 empty] | Наименование сырья, основных и вспомогательных материалов |  | Расходные коэффициенты
[28 empty] | 2 | резерв | [32 empty] | 2 | [38 empty] | Т0 КДС | 66 | - | 84
02:00-03:00 | 5 | 0.36 |  |  |  | 0.38 |  | 89.7 | 102.8 | 55 | 52.8 | 57 | 59.6 | 59.1 | 59.4 | доп.ан. | 26.6 | 95.6 | 69 | доп.ан. | 25 | 94.4 | 69.4 | доп.ан. | 25.8 | 95.2 | 69.4 | 3 | 30 | 49 | 55 | 60 |  | 14:00-15:00 | 4 | 0.12 |  |  |  | 0.46 |  | 89.7 | 102 | 63.6 | 63.6 | 64.8 | 66.7 | 64.4 | 66.8 | 96.6 | 31.8 | 100 | 68.2 | 98.2 | 30.2 | 98.8 | 68.6 | 98.2 | 30.2 | 99.2 | 69 | 3 | 30 | 53 | 53 | 60 | [26 empty] | l смена |  | ll смена | [5 empty] | NH3 ДСЖ | 4 | - | 20.8
[28 empty] | 4 |  |  |  | 56 | [29 empty] | 4 |  |  |  | 61 |  |  | Наименование сырья, основных и вспомогательных материалов |  | Расходные коэффициенты | [29 empty] | NH3 ИС | 4 | - | 36
03:00-04:00 | время |  | время | [5 empty] | 104.4 | [18 empty] | 5 | 30 | 51 | 51 | 56 |  | 15:00-16:00 | время |  | время | [5 empty] | 102.4 | [18 empty] | 5 | 31 | 49 | 53 | 56 | [26 empty] | (с 20:00 часов |  | (с 08:00 часов | [5 empty] | СаО ИС | 0.8 | - | 4.6
[28 empty] | 6 | 30 | 49 | 54 | 58 | [29 empty] | 6 | 30 | 49 | 52 | 57 |  |  |  |  | l смена |  | ll смена | [27 empty] | СL ДС | 54.5 | - | 67.3
04:00-05:00 | 1 | [7 empty] | 104 | [18 empty] | 7 | 30 | 49 | 55 | 58 |  | 16:00-17:00 | 1 | [7 empty] | 103.2 | [18 empty] | 7 | 31 | 48 | 54 | 59 | [26 empty] | до 08:00 часов) |  | до 20:00 часов) | [5 empty] | СО2 ТДС | 0.32 | - | 0.83
[28 empty] | 8 | 32 | 48 | 52 | 59 | [29 empty] | 8 | 30 | 50 | 48 | 57 |  |  |  |  | (с 20:00 часов |  | (с 08:00 часов
05:00-06:00 | 2 | [7 empty] | 102.8 | [18 empty] | 9 |  |  |  | 60 |  | 17:00-18:00 | 2 | [7 empty] | 102 | [18 empty] | 9 |  |  |  | 59 | [24 empty] | М.д. углекислого натрия, ( Na2CO3)% в соде кальцинированной марки Б с технологических ниток: -после содовых печей рейдлер Р2,Р2а,р2б (поз.921-3) отм. 0,0 м. |  | 99.45 |  | 99.43 | [5 empty] | Связ. NH3 Кл | 65 | - | 70.2
[28 empty] | 10 | 31 | 48 | 50 | 55 | [29 empty] | 10 | 31 | 47 | 49 | 53 |  |  |  |  | до 08:00 часов) |  | до 20:00 часов) | [27 empty] | СL Кл. | 96.6 | - | 98.6
06:00-07:00 | 3 | [7 empty] | 103.6 |  | 58.1 |  |  | 61 | [13 empty] | 11 | [5 empty] | 18:00-19:00 | 3 | [7 empty] | 102.4 |  | 57.3 |  |  | 60 | [13 empty] | 11 | [38 empty] | Т0 сусп Кл | 29 | - | 32
[10 empty] | Температура жидкости КлПК,˚С |  |  | Температура жидкости ПГКл -1,˚С | [14 empty] | 12 | 31 | 47 | 55 | 59 | [11 empty] | Температура жидкости КлПК,˚С |  |  | Температура жидкости ПГКл -1,˚С | [14 empty] | 12 |  |  |  | 63 |  |  | Расход рассола очищенного в пересчёте на стандартный рассол с содержанием NaCl 310 г/л, (м3/т.соды) |  | 5.875 |  | 5.761 | [27 empty] | Т0 верха Кл | 44 | - | 53
07:00-08:00 | 4 | [7 empty] | 103.2 | 63 | пер. | 61 | 42 | 38 | 39 | [12 empty] | 13 | 30 | 47 | 55 | 54 |  | 19:00-20:00 | 4 | [7 empty] | 102 | 60 | 62 | 62 | 38 | 38 | 40 | [12 empty] | 13 | 30 | 49 | 57 | 56 | [34 empty] | СО2 КЛПК | 49.6 | - | 64.8
[28 empty] | 14 | [33 empty] | 14 | [28 empty] | % соды с м.д хлоридов в пересчете на NaCl не более 0,5% от общей выработки соды кальцинированной марки Б с технологических ниток : после содовых печей рейдлер Р2,Р2а,р2б (поз.921-3) отм. 0,0 м. |  | 4.2 |  | 8.3 | [5 empty] | СО2 1 вход | 55 | - | 58
| 5 | [9 empty] | 62 |  |  | 40 |  | 97.4 | 29.8 | 94.8 | 65 | 97.8 | 26.6 | 94 | 67.4 | 97.8 | 27 | 95.2 | 68.2 | 15 |  |  |  | 59 |  |  | 5 | [9 empty] | 61 |  |  | 39 |  | 97.8 | 30.6 | 98 | 67.4 | 98.6 | 29.4 | 97.2 | 67.8 | 98.6 | 29.4 | 97.6 | 68.2 | 15 | 32 | 50 | 50 | 55
[17 empty] | Об.экв.к.двуок.угл. н.д. |  | 37.5 |  | Об.экв.к.двуок.угл. н.д. |  | 35.4 | Об.экв.к. двуок.угл.,н.д. | % уноса аммиака | Об.экв.к. двуок.угл.,н.д. | 34.8 | ср.зн. | 31 | 48 | 53 | 57 | [11 empty] | Об.экв.к.хлорид-ионов, н.д | Общая щелочность (пр.т.), н.д | Об.экв.к.ионов аммония,н.д | Об.экв.к.хлорид-ионов, н.д | Общая щелочность (пр.т.), н.д | Об.экв.к.ионов аммония,н.д |  | Об.экв.к.двуок.угл. н.д. |  | 36.8 |  | Об.экв.к.двуок.угл. н.д. |  | 37.9 | Об.экв.к. двуок.угл.,н.д. | % уноса аммиака | Об.экв.к. двуок.угл.,н.д. | 37.1 | ср.зн. | 31 | 48 | 53 | 57 |  |  | Массовая концентрация хлорид-ионов в жидкости САР, (н.д.) |  | 89.7 |  | 89.7 | [27 empty] | W б/ф | 18.6 | - | 22
ср.зн. |  | 0.07 |  | 0.07 | #DIV/0! | 0.42 | 38 | 89.7 | 103.5 | [10 empty] | 97.7 | 27.8 | 94.7 | 66.9 | 35.9 | 15.99454 |  |  |  | 17 |  |  |  |  | ср.зн. |  | 0.07 |  | 0.07 | 4.2 | 0.6 | 40 | 89.7 | 102.4 | 88.1 | 95.9 | 94.4 | 88.9 | 97.9 | 96.8 |  |  |  |  | 98.3 | 29.8 | 97.6 | 67.8 | 37.3 | 13.02613 |  |  |  | 18 | [37 empty] | СL б/ф | 0.06 | - | 0.15
[13 empty] | СТАНЦИЯ ДИСТИЛЛЯЦИИ | [33 empty] | СТАНЦИЯ ДИСТИЛЛЯЦИИ | [53 empty] | W л/ф | 15.5 | - | 20.4
Усредненные прбы за смену | Об.экв.к.хлорид-ионов, н.д | Общая щелоч-ность (пр.т.), н.д | Об.экв.к.ионов аммония,н.д | Об.экв.к.NH₃ связ, н.д | Об.экв.к.двуок.угл.,н.д. | Маточная жидкость с в/ф |  |  | Фильтровая жидкость из СФЖ |  |  |  | Жидкость после ИС |  |  |  | Дистиллерная жидкость шламопровода |  |  | Жидкость после дистиллера слабой жидкости (ДСЖ № 1 ) |  | Жидкость после дистиллера флегмы (ДСЖ № 2 ) |  | Жидкость после ТДС | Автоматический контроль АБ-ДС | [6 empty] | Время |  | Усредненные прбы за смену | Об.экв.к.хлорид-ионов, н.д | Общая щелоч-ность (пр.т.), н.д | Об.экв.к.ионов аммония,н.д | Об.экв.к.NH₃ связ, н.д | Об.экв.к.двуок.угл.,н.д. | Маточная жидкость с в/ф |  |  | Фильтровая жидкость из СФЖ |  |  |  | Жидкость после ИС |  |  |  | Дистиллерная жидкость шламопровода |  |  | Жидкость после дистиллера слабой жидкости (ДСЖ № 1 ) |  | Жидкость после дистиллера флегмы (ДСЖ № 2 ) |  | Жидкость после ТДС | Автоматический контроль АБ-ДС | [6 empty] | Время |  |  | Расход извести в пересчёте на 85% СаО, (кг/т.соды) |  | 707.459 |  | 701.941 | [17 empty] | % соды с м.д хлоридов в пересчете на NaCl не более 0,5% от общей выработки соды кальцинированной марки Б с технологических ниток : после паровых кальцинаторов редлер 4б (поз.128) отм.10.3 м. |  | 0 |  | 33.3 | [5 empty] | СL л/ф | 0.06 | - | 0.25
[6 empty] | Об.экв.к.хлорид-ионов,н.д |  |  | Об.экв.к. хлорид-ионов, н.д | Общая щелочность (пр.т.), н.д | Об.экв.к.ионов аммония,н.д | Об.экв.к.NH₃ связ., н.д | № эл. | Об.экв.к.акт.гидрокс.кальц.в пер.на акт.окись кальц.(СаОакт), н.д | Об.экв.к.аммиака, н.д/2л | Об.экв.к. хлорид-ионов, н.д | Об.экв.к.акт.гидрокс.кальц.в пер.на акт.окись кальц.(СаОакт), н.д | Об.экв.к.аммиака, н.д/2л | Об.экв.к. хлорид-ионов, н.д | Об.экв.к.аммиака, н.д/2л | Об.экв.к. хлорид-ионов, н.д | Об.экв.к.аммиака, н.д/2л | Об.экв.к. хлорид-ионов, н.д | Об.экв.к.двуок.угл., н.д. | № | t газовой смеси на выходе из ДС ,0C | t газовой смеси на выходе из КДС,0C | t газовой смеси на выходе из ХГДС,0C | t газа на выходе из АБ1/АБ2,0C | Р в нижней зоне ДС,кгс/см2 | Расход ФЖ на элемент ДС,м3/ч | [8 empty] | Об.экв.к.хлорид-ионов,н.д |  |  | Об.экв.к. хлорид-ионов, н.д | Общая щелочность (пр.т.), н.д | Об.экв.к.ионов аммония,н.д | Об.экв.к.NH₃ связ., н.д | № эл. | Об.экв.к.акт.гидрокс.кальц.в пер.на акт.окись кальц.(СаОакт), н.д | Об.экв.к.аммиака, н.д/2л | Об.экв.к. хлорид-ионов, н.д | Об.экв.к.акт.гидрокс.кальц.в пер.на акт.окись кальц.(СаОакт), н.д | Об.экв.к.аммиака, н.д/2л | Об.экв.к. хлорид-ионов, н.д | Об.экв.к.аммиака, н.д/2л | Об.экв.к. хлорид-ионов, н.д | Об.экв.к.аммиака, н.д/2л | Об.экв.к. хлорид-ионов, н.д | Об.экв.к.двуок.угл., н.д. | № | t газовой смеси на выходе из ДС ,0C | t газовой смеси на выходе из КДС,0C | t газовой смеси на выходе из ХГДС,0C | t газа на выходе из АБ1/АБ2,0C | Р в нижней зоне ДС,кгс/см2 | Расход ФЖ на элемент ДС,м3/ч | [35 empty] | Потери л/ф | 6 | - | 8.4
[6 empty] | 1л/ф | 2 л/ф | б/ф | [16 empty] | эл. | [14 empty] | 1л/ф | 2 л/ф | б/ф | [16 empty] | эл. | [41 empty] | СL МЖ л/ф | 88.1 | - | 93.7
МЖ 1л/ф | 88.9 | 31 | 86.7 | 55.7 | 39.6 | 90.5 | 90.5 | 87.3 | 88.1 | 29 | 85.9 | 56.9 | 2 | 1.2 | 16 | 65.7 | 1.6 | 12.8 | 60.9 | 20.8 | 0.04 | 4 | 0.08 |  | 1 |  |  | 59 | 65 |  |  | 21:00 |  | МЖ 1л/ф | 91.3 | 31 | 89.9 | 58.9 | 39.8 | 91.3 | 88.1 | 88.1 | 87.3 | 28.6 | 86.7 | 58.1 | 2 | 3.6 | 4 | 65.7 | 3.4 | 4.4 | 64.9 | 4 | 0.04 | 4 | 0.12 |  | 1 |  |  | 59 | 58 |  |  | 9:00 |  |  | Расход промывной воды на ленточные вакуум-фильтры, (м³/т.соды) |  | 0.836 |  | 0.861 | [27 empty] | Потери б/ф | 12.6 | - | 13.3
МЖ 2л/ф | 92.1 | 29 | 87.1 | 58.1 | 37.4 | [7 empty] | 4 | 0.8 | 14.4 | 62.5 | [7 empty] | 0.67 | 2 | 96 | 74 |  |  | 0.31 | 185 |  |  | МЖ 2л/ф | 90.5 | 31 | 88.7 | 57.7 | 40.3 | [7 empty] | 4 | 1 | 8 | 66.5 | [7 empty] | 0.67 | 2 | 98 | 84 |  |  | 0.07 | 132 | [35 empty] | СL в МЖ б/ф | 80.9 | - | 88.1
МЖ л/ф ср.зн. | 90.5 | 30 | 86.9 | 56.9 | 38.5 | [7 empty] | 6 | 1.4 | 12 | 54.5 | 4.6 | 12 | [6 empty] | 3 |  |  | 57 | 58 |  |  |  |  | МЖ л/ф ср.зн. | 90.9 | 31 | 89.3 | 58.3 | 40.05 | [7 empty] | 6 | 1.4 | 8.8 | 67.3 | 2 | 8 | [6 empty] | 3 |  |  | 60 | 57 | [37 empty] | Т0 пр. воды | 33 | - | 33
Сусп.л/ф ср.зн. | 97.6 | 28.2 | 94.4 | 66.2 | 36.45 | [18 empty] | 0.32 | 4 | 91 | 67 |  |  | 0.29 | 140 |  |  | Сусп.л/ф ср.зн. | 98.2 | 30 | 97.6 | 67.6 | 37.35 | [18 empty] | 0.83 | 4 | 96 | 74 |  |  | 0.2 | 131 | [35 empty] | СL пр.воды | 0.04 | - | 0.06
МЖ б/ф | 84.9 | 29.8 | 81.1 | 51.3 | 39.1 | 92.9 | 93.7 | 81.7 | 89.7 | 31.4 | 87.5 | 56.1 |  |  |  |  | 2.2 | 11.6 | 64.9 | [5 empty] | 5 |  |  | 58 | 57 |  |  |  |  | МЖ б/ф | 84.1 | 31.8 | 82.7 | 50.9 | 40 |  | доп.ан. |  | 86.9 | 33.1 | 87.1 | 54 |  |  |  |  | 1.2 | 11.2 | 64.9 | [5 empty] | 5 |  |  | 60 | 59 | [5 empty] | Расход рассола очищенного в пересчёте на физический, (м3/т.соды) |  | 5.958 |  | 5.843 | [27 empty] | Общ.щ. Пр.воды | 8.8 | - | 10.9
Утилизация натрия, % |  |  | Потери гидрокарбоната натрия, % | [20 empty] | 0.48 | 6 | 95 | 73 |  |  | 0.28 | 152 |  |  | Утилизация натрия, % |  |  | Потери гидрокарбоната натрия, % | [20 empty] | 0.32 | 6 | 96 | 80 |  |  | 0.26 | 140 | [35 empty] | СL в соде | 0.14 | - | 0.28
| Кл | МЖ |  |  |  |  | доп.ан. |  | 88.1 | 32.6 | 85.5 | 52.9 |  |  |  |  | 2 | 10 |  |  | 0.04 |  | 0.12 |  | 7 | [9 empty] | Кл | МЖ. |  |  |  | 90.5 | 92.1 | 80.9 | 88.9 | 32.6 | 90.7 | 58.1 |  |  |  |  | 1 | 36 |  |  | 0.04 |  | 0.12 |  | 7 | [31 empty] | Инженер-лаборант |  |  |  | А.И.Захарова | [5 empty] | Вакуум на в/ф | 319 | - | 294
1 л/ф | 66.7 | 62.7 | 6 | [9 empty] | № эл. | Усредненные пробы за смену | [10 empty] | ср.зн. | 94 | 71 | 58 | 60 | 0.29 | 477 |  |  | 1 л/ф | 68.9 | 64.5 | 6.4 | [9 empty] | № эл. | Усредненные пробы за смену | [10 empty] | ср.зн. | 97 | 79 | 60 | 58 | 0.18 | 403 |  |  |  | Расход рассола очищенного в пересчете на 100 % NaCI, (т/т.соды) |  | 1.821 |  | 1.786 | [17 empty] | должность |  | подпись |  | расшифровка подписи
2 л/ф | 68.9 | 63.1 | 8.4 | [9 empty] | 2 | 2.2 | 11.6 | 64.9 | 1.6 | 8.8 | 62.5 | [5 empty] | 1 |  |  | 59 | 64 |  |  | 5:00 |  | 2 л/ф | 68.8 | 63.8 | 7.3 | [9 empty] | 2 | 2.2 | 13.2 | 66.5 | 2.8 | 8.4 | 65.7 | [5 empty] | 1 |  |  | 60 | 58 |  |  | 17:00
Количество л/ф | 2 | [11 empty] | 4 | 2 | 10.4 | 64.9 | [8 empty] | 2 | 96 | 75 |  |  | 0.26 | 185 |  |  | Количество л/ф | 2 | [10 empty] | н.тех.п. | 4 | 1.8 | 11.6 | 67.3 |  |  | н.тех.п. |  | н.тех.п. |  | н.тех.п. |  | 2 | 96 | 73 |  |  | 0.28 | 178
[13 empty] | 6 | 2.2 | 9.2 | 64.9 | 1.2 | 6.8 | [6 empty] | 3 |  |  | 56 | 56 | [17 empty] | 6 | 1.6 | 9.6 | 66.5 | 1.8 | 17.2 | [6 empty] | 3 |  |  | 56 | 58 | [5 empty] | Расход извести в пересчёте на 100 % СаО, (кг/т.соды) |  | 601.34 |  | 596.65
[25 empty] | 4 | 93 | 69 |  |  | 0.26 | 145 |  |  | Конденсат на выходе из ХГСП | [24 empty] | 4 | 94 | 66 |  |  | 0.27 | 146
[25 empty] | 5 |  |  | 56 | 56 |  |  |  |  | Об.экв.к. хлорид-ионов, н.д | Общая щелочность (пр.т.), н.д | Об.экв.к.ионов аммония, н.д | Об.экв.к. двуок.угл., н.д. | [21 empty] | 5 |  |  | 57 | 56 | [27 empty] | Сведения приняты:
[7 empty] | уср. проба за смену |  | 86.5 | 32.2 | 85.5 | 53.3 |  |  |  |  | 2.2 | 10.4 | 63.3 | 4.8 | 0.06 | 4 | 0.12 |  | 6 | 95 | 73 |  |  | 0.25 | 149 | [9 empty] | уср. проба за смену |  | 87.3 | 32.2 | 87.1 | 54.9 |  |  |  |  | 1.8 | 11.6 | 66.5 | 10.4 | 0.04 | 4 | 0.12 |  | 6 | 96 | 69 |  |  | 0.34 | 156 | [25 empty] | Экономист ПЭУ
[9 empty] | Об.экв.к.двуок.угл.,н.д. |  | 39 | [5 empty] | уср. проба за смену |  | Об.экв.к. двуок.угл., н.д. | 7.41 | Об.экв.к. двуок.угл., н.д. | 2.42 |  |  | 7 | [8 empty] | 0.04 | 29.4 | 19.4 | 26.6 | [5 empty] | Об.экв.к.двуок.угл.,н.д. |  | 38.1 | [5 empty] | уср. проба за смену |  | Об.экв.к. двуок.угл., н.д. | 4.8 | Об.экв.к. двуок.угл., н.д. | 1.44 |  |  | 7
Коллектор отходящей воды: Массовая концентрация аммиака и ионов аммония в пересчёте на ион аммония, мг/дм3 | [12 empty] | ср.зн. | 2.1 | 10.4 | 64.9 | [7 empty] | 0.49 | ср.зн. | 94 | 72 | 58 | 59 | 0.28 | 479 |  |  | Коллектор отходящей воды: Массовая концентрация аммиака и ионов аммония в пересчёте на ион аммония, мг/дм3 | [12 empty] | ср.зн. | 1.9 | 11.5 | 66.8 | [7 empty] | 0.61 | ср.зн. | 96 | 74 | 59 | 58 | 0.24 | 480 |  |  |  | Инженер 1 категории |  |  |  |  | А.З.Краснова | [16 empty] | "______"____________2026г |  |  |  | И.С. Нохрина
Время | 1059 | 1-2гр. | 3гр. | 4гр. | 4К | отм.0.0м | 12 | 1859 | 223А | об.в. | реч.в. | Дополнительные анализы | [10 empty] | Об.экв.к.хлорид-ионов, н.д | 74.5 | 6 |  | Утилизация натрия, % |  |  |  | Потери гидрокарбоната натрия ,% |  |  | Время | 1059 | 1-2гр. | 3гр. | 4гр. | 4К | отм.0.0м | 12 | 1859 | 223А | об.в. | реч.в. | Дополнительные анализы смотрите вкладку "допанализы" | [10 empty] | Об.экв.к.хлорид-ионов, н.д | 75.3 | 6 |  | Утилизация натрия, % |  |  |  | Потери гидрокарбоната натрия ,% | [27 empty] | подпись |  | расшифровка подписи
20:00 | 0.3 | 0.3 | 0.5 | 3 | 0.3 | 0.3 |  |  | 1.5 | 0.3 | з.т. | [7 empty] | Об.экв.к. хлорид-ионов, н.д | Общая щелочность (пр.т.), н.д | Об.экв.к.ионов аммония,н.д | Об.экв.к.NH₃ связ., н.д |  |  |  |  | Кл | л/ф | 67.8 | 68.5 |  |  |  | 08:00 | 0.3 | 0.3 | загаз. | загаз. | 0.7 | 0.3 | н.п. | 0.3 | 0.3 | 0.3 | з.т. |  |  |  |  | м.к. железа, % | [10 empty] | Кл | л/ф | 68.8 | 69 |  |  |  |  | должность |  |  | подпись |  | (расшифровка подписи)
2:00 | 0.3 | 0.3 | 0.5 | 0.5 | 0.3 | 0.3 |  |  | 0.5 | 0.3 | з.т. | [6 empty] | 22:50 | [9 empty] | б/ф | 69.7 |  |  |  |  | 14:00 | 0.3 | 0.3 | 0.3 | 0.3 | н.тех.п. | 0.3 |  |  | 0.3 | 0.3 | з.т. |  |  |  |  | Кл № 2 | [11 empty] | б/ф | 69.2
ср.зн. | 0.3 | 0.3 | 0.5 | 1.8 | 0.3 | 0.3 | #DIV/0! | #DIV/0! | 1 | 0.3 | #DIV/0! | [6 empty] | СФЖ | 86.5 | 30.2 | 84.3 | 54.1 |  |  |  |  | МЖ с в/ф | л/ф | 62.9 | 62.3 | 7.2 | 9.1 |  | ср.зн. | 0.3 | 0.3 | 0.3 | 0.3 | 0.7 | 0.3 | #DIV/0! | 0.3 | 0.3 | 0.3 | #DIV/0! |  |  |  | 11:20 | 21 | [10 empty] | МЖ с в/ф | л/ф | 64.1 | 63.3 | 6.8 | 8.3 |  |  | Сведения приняты:
10:00 |  |  |  | 1.5 | [13 empty] | 18 б/ф | 80.1 | 31.4 | 77 | 45.6 | [5 empty] | б/ф | 60.4 | #VALUE! | 13.3 |  |  | 12:00 |  |  |  |  | 0.3 | [9 empty] | 16:40 | 150.5 | [11 empty] | б/ф | 60.5 | #VALUE! | 12.6 |  |  |  | Экономист ПЭУ | [31 empty] | Т-р соды | 99.01 | - | 99.45
[18 empty] | 23:50 | [8 empty] | СФЖ |  | 60.6 |  | 11.5 | [29 empty] | СФЖ |  | 61.8 |  | 10.4 | [8 empty] | И.С. Нохрина | [26 empty] | t соды | 145 | - | 163
[18 empty] | 17 б/ф | 81.7 | 31 | 79.8 | 48.8 | [46 empty] | "______"____________2026 г |  |  | ______________ | [28 empty] | t топоч. | 340 | - | 484
[18 empty] | лаборатория № 3 |  |  |  | лаборатория № 4 |  |  |  |  | Уровень САР 1бак | начало смены | 170 | Уровень СФЖ 1бак | начало смены | 430 | [19 empty] | лаборатория № 3 |  |  |  | лаборатория № 4 |  |  |  |  | Уровень САР 1бак | начало смены | 160 | Уровень СФЖ 1бак | начало смены | 350 | [5 empty] | подпись |  | (расшифровка подписи) | [26 empty] | СО2топоч. | 9 | - | 9.6
Начальник смены по производству № 4: |  |  |  |  | Киселев |  |  |  |  | по производству № 5: | Шишков |  |  |  | Лаборант хим.анализа |  |  | Каранаева |  |  |  | Дворникова | [5 empty] | конец смены | 160 |  | конец смены | 350 |  | Начальник смены по производству № 4: |  |  |  |  | Валиахметов |  |  |  |  | по производству № 5: | Акунаев |  |  |  | Лаборант хим.анализа |  |  | Махмутова |  |  |  | Цыбина | [5 empty] | конец смены | 150 |  | конец смены | 400 | [34 empty] | СО2 Sb. | 79 | - | 80
Мастер смены отд. АД-1: |  |  |  |  | Хабибуллина | [9 empty] | Лаборант хим.анализа |  |  | Сафаргулова |  |  |  | Зайнышева |  |  |  |  | Уровень САР 2бак | начало смены | 190 | Уровень СФЖ 2бак | начало смены |  |  | Мастер смены отд. АД-1: |  |  |  |  | Карпов | [9 empty] | Лаборант хим.анализа |  |  | Салихова |  |  |  | Адельгареева |  |  |  |  | Уровень САР 2бак | начало смены | 180 | Уровень СФЖ 2бак | начало смены | [35 empty] | удл.бараб | 89 | - | 107
Мастер смены отд.Карбонизации-1: |  |  |  |  | Исаев | [9 empty] | Лаборант хим.анализа |  |  | Ваничкина | [9 empty] | конец смены | 180 |  | конец смены |  |  | Мастер смены отд.Карбонизации-1: | [14 empty] | Лаборант хим.анализа |  |  | Бакеева | [9 empty] | конец смены | 170 |  | конец смены | [35 empty] | СО2 ПК. | 80 | - | 80
Мастер смены отд.Кальцинации-1: |  |  |  |  | Морозов | [28 empty] | Мастер смены отд.Кальцинации-1: |  |  |  |  | Ярошенко | [61 empty] | t ПК. | 170 | - | 182
Мастер смены отд. Компрессии-1: |  |  |  |  | Супин | [28 empty] | Мастер смены отд. Компрессии-1: | [66 empty] | t топоч. | 340 | - | 484
[5 empty] | Лист результатов контроля технологического режима цеха № 66 (отделений Абсорбции-дистилляции-1, Карбонизации-1), цеха № 83 (отделения Кальцинации-1), цеха № 85 (отделения Компрессии-1) | [33 empty] | Лист результатов контроля технологического режима цеха № 66 (отделений Абсорбции-дистилляции-1, Карбонизации-1), цеха № 83 (отделения Кальцинации-1), цеха № 85 (отделения Компрессии-1) | [51 empty] | 1 сода | к-во ш/ч | к-во откл | % | 3 сода | к-во ш/ч | к-во откл | % |  |  | t газа 1 вх | 57 | - | 60
| Р н.в. | 758 | мм рт ст | [26 empty] | страница 2 |  |  |  |  | Р н.в. | 757 | мм рт ст | [26 empty] | страница 2 | [26 empty] | смена1 | 24 | 1 | 4.2 | смена1 | 12 | 0 | 0 |  |  | t газа 2 вх | 59 | - | 59
| t0 н.в. | -18 | 0C | [31 empty] | t0 н.в. | -19 | 0C | [31 empty] | Утил.Na | NH₃ связ. | Cl | Cl | м.д.влаги | [17 empty] | смена2 | 24 | 2 | 8.3 | смена2 | 12 | 4 | 33.3 |  |  | t газа ф.г. | 54 | - | 57
| t0 р.в. | 1 | 0C | t0 пр.в | 33 | 0C |  |  |  |  | Дата |  | 25.02.2026г |  |  | Смена |  | 1 |  | Бригада |  | Б | [12 empty] | t0 р.в. | 1 | 0C | t0 пр.в | 33 | 0C |  |  |  |  | Дата |  | 25.02.2026г |  |  | Смена |  | 2 |  | Бригада |  | Г | [12 empty] | в маточной жидкости с л/ф | в маточной жидкости с л/ф | в маточной жидкости с л/ф | в суспензии с л/ф | в бикарбонате с л.ф. | [27 empty] | дав-е 1 вх | 3.6 | - | 3.9
| t0 об.в. | 17 | 0C | t0 ам. рассола | 61 | 0C | [28 empty] | t0 об.в. | 15 | 0C | t0 ам. рассола | 61 | 0C | [28 empty] | 62.9 | 56.9 | 90.5 | 97.6 | 18 | [27 empty] | дав-е 2 вх | 3 | - | 3.3
[5 empty] | СТАНЦИЯ ФИЛЬТРАЦИИ | [33 empty] | СТАНЦИЯ ФИЛЬТРАЦИИ | [29 empty] | 64.1 | 58.3 | 90.9 | 98.2 | 19 | [27 empty] | дав-е ф.г. | 3.8 | - | 4
Время | Промывная вода |  |  | Сырой гидрокарбонат натрия | [17 empty] | Объёмная доля СО2 в газе, % | [11 empty] | Время | Промывная вода |  |  | Сырой гидрокарбонат натрия | [17 empty] | Объёмная доля СО2 в газе, % | [44 empty] | разр-ие газа | 380 | - | 399
| Общая щелочность (пр.т.),н.д | Об.экв.к. хлорид-ионов,н.д | Об.экв.к. двуок.угл., н.д. | Массовая доля влаги, % |  |  | Вакуум на машины,мм.рт.ст. | Кол-во л/ф | Кол-во б/ф | Массовая доля хлоридов, % | [9 empty] | М.д.железа в пересч. на оксид железа (III),% |  | известковых печей |  |  |  | ПК 4 | СП | ПГАБ | коллектор газа 1 ввода |  | коллектор газа 2 ввода |  |  |  | Общая щелочность (пр.т.),н.д | Об.экв.к. хлорид-ионов,н.д | Об.экв.к. двуок.угл., н.д. | Массовая доля влаги, % |  |  | Вакуум на машины,мм.рт.ст. | Кол-во л/ф | Кол-во б/ф | Массовая доля хлоридов, % | [9 empty] | М.д.железа в пересч. на оксид железа (III),% |  | известковых печей |  |  |  | ПК 4 | СП | ПГАБ | коллектор газа 1 ввода |  | коллектор газа 2 ввода |  |  |  | V | V | V | V | [18 empty] | 12 |  |  |  |  | 1859
|  |  |  | 1 л/ф | 2 л/ф | б/ф |  |  |  | 1 л/ф | 2 л/ф | 12 б/ф | 13 б/ф | 14 б/ф | 15 б/ф | 16 б/ф | 17 б/ф | 18 б/ф | 19 б/ф | л/ф | б/ф | Центр. | Северн. | Южн. | вакуум,мм.рт.ст. | [6 empty] | замер | [5 empty] | 1 л/ф | 2 л/ф | б/ф |  |  |  | 1 л/ф | 2 л/ф | 12 б/ф | 13 б/ф | 14 б/ф | 15 б/ф | 16 б/ф | 17 б/ф | 18 б/ф | 19 б/ф | л/ф | б/ф | Центр. | Северн. | Южн. | вакуум,мм.рт.ст. | [6 empty] | замер |  |  | очищ.рассола | маточной жидкости | суспензии | пр. воды | [18 empty] | мин | макс | ср.знач. | кол. Ан | кол. Откл | мин | макс | ср.знач. | кол. Ан | кол. Откл
20:00-21:00 | 8.8 | 0.04 |  | 17.3 | 16.7 | 19 | 314 | 2 | 1 | 0.06 | 0.06 | [7 empty] | 0.07 | 0.0005 | 0.0005 | [12 empty] | 08:00-09:00 | 10.9 | 0.04 |  | 18.1 | 19 | 19.8 | 294 | 2 | 2 | 0.06 | 0.08 | 0.06 | [6 empty] | 0.06 | 0.0007 | 0.0006 | [13 empty] | 5.66 | 6.629 | 6.147 | 0.836 | [18 empty] | 0 | 0 | #DIV/0! | 0 | 0 | 0 | 0 | #DIV/0! | 0 | 0
21:00-22:00 | [6 empty] | 308 | 2 | 1 | 0.06 | 0.06 | [6 empty] | 0.06 | [6 empty] | 12 | 80 | 80 |  |  |  |  | 36 |  | 09:00-10:00 |  |  |  |  | н.тех.п. |  | 304 | 2 | 2 | [15 empty] | 24 | загаз | загаз | 67 | 55 |  |  | загаз |  |  | 5.554 | 6.477 | 5.995 | 0.861 | [18 empty] | 0 | 0 | #DIV/0! | 0 | 0 | 0.3 | 0.3 | 0.3 | 1 | 0
22:00-23:00 |  |  |  | 19 | 15.5 | 21.8 | 301 | 2 | 1 | 0.06 | 0.06 | [6 empty] | 0.06 | [9 empty] | 75 | 58 |  |  |  |  | 10:00-11:00 |  |  |  | 20.4 | 19 | 20.4 | 294 | 2 | 2 | 0.06 | 0.06 | 0.06 | [6 empty] | 0.06
23:00-24:00 | [6 empty] | 301 | 2 | 1 | 0.06 | 0.06 | [6 empty] | 0.07 | [15 empty] | 11:00-12:00 |  |  |  |  | н.тех.п. |  | 294 | 2 | 3 | [25 empty] | смена | Cl в очищенном рассоле
24:00-01:00 |  |  |  | 19.4 | 19 | 19.8 | 301 | 2 | 1 | 0.06 | 0.17 | [5 empty] | 0.06 | [16 empty] | 12:00-13:00 |  |  |  | 18.8 | 17.4 | 19.4 | 294 | 2 | 3 | 0.08 | 0.06 | 0.06 |  |  |  |  | 0.06 | 0.06 | [16 empty] | 1 | 104.5
01:00-02:00 | [6 empty] | 308 | 2 | 1 | 0.06 | 0.06 | [5 empty] | 0.06 | [16 empty] | 13:00-14:00 |  |  |  |  | н.тех.п. |  | 308 | 2 | 1 | [16 empty] | 80 | 79 |  |  |  |  | 35.8 |  |  | 2 | 104.5
02:00-03:00 | 9.2 | 0.06 |  |  | доп.ан. |  | 301 | 2 | 1 | 0.06 | 0.06 | [5 empty] | 0.06 |  |  | 0.0008 | 0.0004 | [6 empty] | 77 | 57 |  |  |  |  | 14:00-15:00 | 9.6 | 0.04 |  | 19.2 | 18.8 | 18.6 | 301 | 2 | 1 | 0.14 | 0.06 | [5 empty] | 0.06 |  |  | 0.0015 | 0.0012 | [6 empty] | 67 | 58
03:00-04:00 | [6 empty] | 319 | 2 | 2 | 0.06 | 0.07 | 0.07 |  |  |  |  | 0.15 | [16 empty] | 15:00-16:00 |  |  |  |  | н.тех.п. |  | 309 | 2 | 1 | [25 empty] | Cl в очищ.рассоле по РИ за месяц | 104.2
04:00-05:00 |  |  |  | 19.2 | 19 | 22 | 314 | 2 | 3 | 0.063 | 0.063 | 0.07 |  |  |  | 0.06 |  |  | 0.11 | [14 empty] | 16:00-17:00 |  |  |  | 19.6 | 19.2 | 19 | 303 | 2 | 1 | 0.1 | 0.06 | [5 empty] | 0.06 | [17 empty] | Na в очищ.рассоле по РИ за месяц | 106 | [30 empty] | Наимен.
05:00-06:00 | [6 empty] | 309 | 2 | 3 | 0.06 | 0.06 | 0.06 |  |  |  | 0.06 |  |  | 0.06 | [14 empty] | 17:00-18:00 |  |  |  |  | н.тех.п. |  | 306 | 2 | 2 | [57 empty] | t0 C соды |  |  | 153.4444
06:00-07:00 |  |  |  | 17.7 | 17.1 | 21.6 | 301 | 2 | 3 | 0.06 | 0.06 | 0.07 |  |  |  | 0.07 |  |  | 0.06 | [14 empty] | 18:00-19:00 |  |  |  | 19.2 | 19.4 | 19.2 | 294 | 2 | 3 | 0.08 | 0.25 |  |  | 0.06 |  |  | 0.06 |  | 0.08 | [47 empty] | удл.бар. |  |  | 94.88889
07:00-08:00 | [6 empty] | 301 | 2 | 3 | 0.06 | 0.06 | 0.06 |  |  |  | 0.06 |  |  | 0.06 | [14 empty] | 19:00-20:00 |  |  |  |  | н.тех.п. |  | 310 | 2 | 3 | [57 empty] | Вакуум |  |  | -0.7222222
ср.зн. | 9 | 0.05 | 12.2 | 18.5 | 17.5 | 20.8 | 307 | 2 | 1.8 | 24 | 0.07 | 21 | 0.07 |  |  | W | 18.3 |  |  | 0.0006 |  |  | #DIV/0! |  | 12 | 80 | 80 | 76 | 57.5 |  | #DIV/0! | 36 |  | ср.зн. | 10.3 | 0.04 | 13.1 | 19.2 | 18.8 | 19.4 | 301 | 2 | 2 | 12 | 0.09 | 12 | 0.06 |  |  | W | 19.1 |  |  | 0.001 |  |  | #DIV/0! |  | 24 | 80 | 79 | 67 | 56.5 |  | #DIV/0! | 35.8 | [34 empty] | t 0 C д.г./маз |  |  | #DIV/0! | 0
|  |  |  | 10 | 18 | 5 |  | 12 | [29 empty] | 12 | 19 | 6 |  | 12 | [59 empty] | /газ |  | 402.7778 | 0
ОТДЕЛЕНИЕ КАЛЬЦИНАЦИИ-1 | [33 empty] | ОТДЕЛЕНИЕ КАЛЬЦИНАЦИИ-1 | [66 empty] | СО2 т.г. |  |  | #DIV/0! | 0
| Нитка № 1 |  |  |  | Нитка № 2 |  |  |  | Нитка № 3 |  |  |  | Шнек 4-а |  |  |  | Рейдлер 4-б |  |  |  | Тяжелая сода |  |  |  | Тяжелая сода ∆ 20 |  |  |  | Дополнительные анализы | [5 empty] | Нитка № 1 |  |  |  | Нитка № 2 |  |  |  | Нитка № 3 |  |  |  | Шнек 4-а |  |  |  | Рейдлер 4-б |  |  |  | Тяжелая сода |  |  |  | Тяжелая сода ∆ 20 |  |  |  | Ж-ть после ПГКЛ-II | Ж-ть после ПГАБ | [36 empty] | t 0 C в газ-де |  |  | 156.8889 | 8
Часы | Внешний вид | М.д. угл.натрия% | М.д. хлоридов % | М.д. железа% | Внешний вид | М.д. угл.натрия% | М.д. хлоридов % | М.д. железа% | Внешний вид | М.д. угл.натрия% | М.д. хлоридов % | М.д. железа% | Внешний вид | М.д. угл.натрия% | М.д. хлоридов % | М.д. железа% | Внешний вид | М.д. угл.натрия% | М.д. хлоридов % | М.д. железа% | Внешний вид | М.д. угл.натрия% | М.д. хлоридов % | М.д. железа% | Внешний вид | М.д. угл.натрия% | М.д. хлоридов % | М.д. железа% | [5 empty] | Часы | Внешний вид | М.д. угл.натрия% | М.д. хлоридов % | М.д. железа% | Внешний вид | М.д. угл.натрия% | М.д. хлоридов % | М.д. железа% | Внешний вид | М.д. угл.натрия% | М.д. хлоридов % | М.д. железа% | Внешний вид | М.д. угл.натрия% | М.д. хлоридов % | М.д. железа% | Внешний вид | М.д. угл.натрия% | М.д. хлоридов % | М.д. железа% | Внешний вид | М.д. угл.натрия% | М.д. хлоридов % | М.д. железа% | Внешний вид | М.д. угл.натрия% | М.д. хлоридов % | М.д. железа% | Общая щелочность (пр.т.),н.д | Общая щелочность (пр.т.),н.д | 12:30 | СО2 | [34 empty] | расх. маз./маз |  |  | #DIV/0!
20:00-21:00 | стоит |  |  |  | соотв | 99.45 | 0.14 | 0.002 | соотв | 99.45 | 0.14 | 0.0016 |  |  |  |  | соотв | 99.45 | 0.14 | 0.0016 | соотв | 99.45 | 0.14 | 0.0015 | [9 empty] | 08:00-09:00 | стоит |  |  |  | соотв | 99.45 | 0.15 | 0.0015 | соотв | 99.45 | 0.14 | 0.0013 |  |  |  |  | соотв | 99.45 | 0.15 | 0.0018 | соотв | 99.23 | 0.15 | 0.0017 | [6 empty] | М6А | 66 | [35 empty] | газ |  | 530 | 8
21:00-22:00 |  |  |  |  | соотв | 99.45 | 0.14 |  | соотв | 99.45 | 0.14 | [5 empty] | соотв | 99.45 | 0.14 |  | соотв | 99.45 | 0.14 | 0.0019 | [9 empty] | 09:00-10:00 | [16 empty] | соотв | 99.45 | 0.15 |  | соотв | 99.45 | 0.15 | 0.0015 | [6 empty] | М6Б | 65 | [34 empty] | Разр. СП |  |  | -4.555556
22:00-23:00 |  |  |  |  | соотв | 99.45 | 0.14 |  | соотв | 99.45 | 0.14 | [5 empty] | соотв | 99.45 | 0.14 |  | соотв | 99.45 | 0.14 | 0.0017 | [9 empty] | 10:00-11:00 |  |  |  |  | соотв | 99.45 | 0.14 |  | соотв | 99.45 | 0.14 | [5 empty] | соотв | 99.45 | 0.14 |  | соотв | 99.45 | 0.14 | 0.0021 | [6 empty] | М7Б | 68
23:00-24:00 |  |  |  |  | соотв | 99.45 | 0.14 |  | соотв | 99.45 | 0.14 | [5 empty] | соотв | 99.45 | 0.14 |  | соотв | 99.45 | 0.14 | 0.0015 | [9 empty] | 11:00-12:00 |  |  |  |  | соотв | 99.45 | 0.14 |  | соотв | 99.45 | 0.14 | [5 empty] | соотв | 99.45 | 0.15 |  | соотв | 99.45 | 0.14 | 0.0019 | [46 empty] | 0
24:00-01:00 |  |  |  |  | соотв | 99.45 | 0.15 | 0.0011 | соотв | 99.45 | 0.14 | 0.001 |  |  |  |  | соотв | 99.45 | 0.15 | 0.001 | соотв | 99.45 | 0.14 | 0.0011 | [9 empty] | 12:00-13:00 |  |  |  |  | соотв | 99.45 | 0.14 | 0.0017 | соотв | 99.45 | 0.14 | 0.0015 |  |  |  |  | соотв | 99.45 | 0.14 | 0.0015 | соотв | 99.45 | 0.14 | 0.0015
01:00-02:00 |  |  |  |  | соотв | 99.45 | 0.15 |  | соотв | 99.45 | 0.14 | [5 empty] | соотв | 99.45 | 0.14 |  | соотв | 99.45 | 0.14 | 0.0013 | [9 empty] | 13:00-14:00 |  |  |  |  | соотв | 99.45 | 0.14 |  | соотв | 99.45 | 0.14 | [5 empty] | соотв | 99.45 | 0.15 |  | соотв | 99.45 | 0.14 | 0.0018
02:00-03:00 |  |  |  |  | соотв | 99.45 | 0.15 |  | соотв | 99.45 | 0.16 | [5 empty] | соотв | 99.45 | 0.14 |  | соотв | 99.45 | 0.14 | 0.001 | [9 empty] | 14:00-15:00 |  |  |  |  | соотв | 99.45 | 0.14 |  | соотв | 99.01 | 0.15 | [5 empty] | соотв | 99.45 | 0.15 |  | соотв | 99.45 | 0.14 | 0.002
03:00-04:00 |  |  |  |  | соотв | 99.45 | 0.15 |  | соотв | 99.45 | 0.15 | [5 empty] | соотв | 99.45 | 0.14 |  | соотв | 99.45 | 0.14 | 0.0009 | [9 empty] | 15:00-16:00 |  |  |  |  | соотв | 99.45 | 0.14 |  | соотв | 99.45 | 0.15 | [5 empty] | соотв | 99.45 | 0.15 |  | соотв | 99.45 | 0.15 | 0.0022 |  |  |  |  | #DIV/0! | #DIV/0!
04:00-05:00 |  |  |  |  | соотв | 99.45 | 0.14 | 0.0015 | соотв | 99.45 | 0.15 | 0.0012 |  |  |  |  | соотв | 99.45 | 0.14 | 0.0013 | соотв | 99.45 | 0.14 | 0.0012 | [9 empty] | 16:00-17:00 |  |  |  |  | соотв | 99.45 | 0.14 | 0.0019 | соотв | 99.45 | 0.15 | 0.0019 |  |  |  |  | соотв | 99.45 | 0.16 | 0.0016 | соотв | 99.45 | 0.14 | 0.002
05:00-06:00 | [16 empty] | соотв | 99.45 | 0.14 |  | соотв | 99.45 | 0.14 | 0.0015 | [9 empty] | 17:00-18:00 |  |  |  |  | соотв | 99.45 | 0.15 |  | соотв | 99.45 | 0.15 | [5 empty] | соотв | 99.45 | 0.16 |  | соотв | 99.45 | 0.15 | 0.0019 | [42 empty] | Наиммен.
06:00-07:00 |  |  |  |  | соотв | 99.45 | 0.14 |  | соотв | 99.45 | 0.15 | [5 empty] | соотв | 99.45 | 0.14 |  | соотв | 99.45 | 0.14 | 0.0013 | [9 empty] | 18:00-19:00 |  |  |  |  | соотв | 99.45 | 0.15 |  | соотв | 99.45 | 0.16 | [5 empty] | соотв | 99.45 | 0.24 |  | соотв | 99.45 | 0.16 | 0.0019 | [42 empty] | t после | К А
07:00-08:00 |  |  |  |  | соотв | 99.45 | 0.14 |  | соотв | 99.45 | 0.15 | [5 empty] | соотв | 99.45 | 0.14 |  | соотв | 99.45 | 0.14 | [10 empty] | 19:00-20:00 |  |  |  |  | соотв | 99.45 | 0.15 |  | соотв | 99.45 | 0.17 | [5 empty] | соотв | 99.45 | 0.28 |  | соотв | 99.45 | 0.17 | [43 empty] | хол-ка | К Б |  | 55.8
ср.зн. |  | 99.45 | 0.14 | 0.0014 | [29 empty] | ср.зн. |  | 99.44 | 0.15 | 0.0016 | [62 empty] | Р пара 36 атм. |  |  | 29.6
[101 empty] | Р пара 16 атм. |  |  | #DIV/0!
Автоматические показатели работы СП 21:00 | [19 empty] | ПОКАЗАТЕЛИ РАБОТЫ ПК | [13 empty] | Автоматические показатели работы СП 09:00 | [19 empty] | ПОКАЗАТЕЛИ РАБОТЫ ПК | [46 empty] | Вакуум на всасе |  |  | 24
Наименование |  | 1 | 2 | 3 | 4 | 5 | 6 | 7 | 8 | 9 | 10 | 11 | 12 | 13 | 14 | 15 | 16 | ср.зн. | кол-во |  |  | Наимен. |  | 1 | 2 | 3 | 4 | 7 | 8 | 9 | 10 | ср.зн. |  | Наименование |  | 1 | 2 | 3 | 4 | 5 | 6 | 7 | 8 | 9 | 10 | 11 | 12 | 13 | 14 | 15 | 16 | ср.зн. |  |  |  | Наимен. |  | 1 | 2 | 3 | 4 | 7 | 8 | 9 | 10 | ср.зн. | [34 empty] | речная |  |  | 1
t, 0 C соды |  | 154 | рем | 158 | рез | рез | 155 | рем | рез | 150 | рем | 148 | 160 | рез | 154 | 152 | 152 | 153.7 | 9 | Р п кг/см3 | 30 | Расход бикарбоната |  | 25 | рез | 25 | 25 | 24 | 25 | 25 | рем | 24.8 |  | t, 0 C соды |  | 163 | рез | 145 | рез | рез | 162 | рем | рез | 160 | рем | 146 | 148 | рез | 145 | 152 | 160 | 153.4 | 9 | Р п кг/см3 | 31 | Расход бикарбоната |  | 24 | рез | 23 | 23 | 24 | 22 | 21 | рем | 22.8 | [34 empty] | оборотная |  |  | 16
удлинение барабана, мм | [17 empty] | #DIV/0! | 0 | t 0Спар. | 252 | вакуум до цикл. |  | -1 |  | -1 | -1 | -1 | -1 | -1 |  | -1 |  | удлинение барабана, мм |  | 96 |  | 90 |  |  | 94 |  |  | 107 |  | 92 | 89 |  | 92 | 104 | 90 | 94.9 | 9 | t 0Спар. | 250 | вакуум до цикл. |  | -0.5 |  | -0.5 | -0.5 | -0.5 | -0.5 | -0.5 |  | -0.5 | [34 empty] | нар.воздух |  |  | -18.5
Вакуум мм.в.ст. |  | -1 |  | -1 |  |  | -1 |  |  | -1 |  | -1 | -1 |  | -1 | -1 | -1 | -1 | 9 | Вакуум СП | 3.2 | t, 0 C соды |  | 182 |  | 178 | 170 | 175 | 175 | 172 | 177 | 175.6 |  | Вакуум мм.в.ст. |  | -1 |  | -1 |  |  | -0.5 |  |  | -1 |  | -0.5 | -0.5 |  | -0.5 | -0.5 | -1 | -0.7 | 9 | Вакуум СП | 3 | t, 0 C соды |  | 179 |  | 181 | 178 | 182 | 176 | 179 |  | 179.2 | [34 empty] | давление |  |  | 757.5
t 0 C выходящих газов/маз | [17 empty] | #DIV/0! | 0 | Ваккум общ. | 33 | [10 empty] | 7 |  | t 0 C выходящих газов/маз | [17 empty] | #DIV/0! | 0 | Ваккум общ. | 30 | [10 empty] | 6 | [34 empty] | вакуум СП |  |  | -0.7
t 0 C выходящих газов/газ |  | 389 |  | 340 |  |  | 484 |  |  | 445 |  | 370 | 410 |  | 426 | 440 | 476 | 420 | 9 | [14 empty] | t 0 C выходящих газов/газ |  | 390 |  | 362 |  |  | 420 |  |  | 427 |  | 359 | 408 |  | 412 | 421 | 426 | 402.8 | 9
СО2 дымовых газов, % |  | 9.2 |  | 9.2 |  |  | 9.4 |  |  | 9.4 |  | 9 | 9.6 |  | 9.4 | 9.4 | 9.2 | 9.3 | 9 | [14 empty] | СО2 дымовых газов, % | [17 empty] | #DIV/0! | 0
t 0 C воздух на горение |  | 158 |  | 162 |  |  | 166 |  |  | 160 |  | 172 | 174 |  | 176 | 164 | 170 | 166.9 | [15 empty] | t 0 C воздух на горение |  | 169 |  | 147 |  |  | 152 |  |  | 148 |  | 144 | 171 |  | 156 | 173 | 152 | 156.9
расх. мазута кг/час | [17 empty] | #DIV/0! | 0 | [14 empty] | расх. мазута кг/час | [17 empty] | #DIV/0! | 0
расход газа м3/час |  | 540 |  | 540 |  |  | 540 |  |  | 540 |  | 450 | 540 |  | 540 | 540 | 540 | 530 | 9 |  |  | Температура газа на выходе из ХГСП (ХГПК),°С |  | 1 | 2 | 3 | 4 | 5 | время замера |  |  |  |  | расход газа м3/час |  | 540 |  | 540 |  |  | 540 |  |  | 540 |  | 450 | 540 |  | 540 | 540 | 540 | 530 | 9 |  |  | Температура газа на выходе из ХГСП (ХГПК),°С |  | 1 | 2 | 3 | 4 | 5 | время замера
разряжение СП, Па | [17 empty] | #DIV/0! | [5 empty] | 43 | 44 | 46 | 37 | 46 | 21:00 |  |  | 43.7 |  | разряжение СП , Па |  | -2 |  | -5 |  |  | -5 |  |  | -5 |  | -5 | -5 |  | -10 | -2 | -2 | -4.6 | [5 empty] | 41 | 38 | 46 | 35 | 39 | 9:00 |  |  | 41.4
|  |  | 421.3333 | 340 | 435.2 | 3 | 1 | 5 | [15 empty] | 45 | 43 | 45 | 36 | 52 | 5:00 | [7 empty] | 395.6667 | 362 | 415.2 | 3 | 1 | 5 | [15 empty] | 45 | 44 | 45 | 36 | 45 | 17:00
ОТДЕЛЕНИЕ -1 ЦЕХА КОМПРЕСИИ | [33 empty] | ОТДЕЛЕНИЕ -1 ЦЕХА КОМПРЕСИИ
МОНИКИ | [10 empty] | Давление газа, мм.рт.ст |  |  | t, 0 С газа |  |  | Разряжение |  |  | Дополнительные анализы | [13 empty] | МОНИКИ | [10 empty] | Давление газа, мм.рт.ст |  |  | t, 0 С газа |  |  | Разряжение |  |  | Дополнительные анализы
Наиммен. |  | ВК1 | ВК2 | М 5 | М 6 | М 7 | М 8 | М 9 |  | ср.зн. | 1вх | 2вх | ф.г. | 1вх | 2вх | ф.г. |  |  |  |  | Массовая доля хлоридов, % | [9 empty] | 0:10 | 2л/ф |  | Наиммен. |  | ВК1 | ВК2 | М 5 | М 6 | М 7 | М 8 | М 9 |  | ср.зн. | 1вх | 2вх | ф.г. | 1вх | 2вх | ф.г.
t после | К А | [9 empty] | 3.9 | 3.3 | 4 | 60 | 59 | 57 | 380 |  | 22:45 | 23:30 | [10 empty] | вост. | 0.06 |  | t после | К А | 52 |  | 57 | 58 | 58 |  | 50 |  |  | 3.6 | 3 | 3.8 | 57 | 59 | 54 | 399
хол-ка | К Б | [8 empty] | #DIV/0! | [6 empty] | Давл.воздуха |  | 18 б/ф | 17 б/ф | [10 empty] | датч. | 0.07 |  | хол-ка | К Б |  |  | 57 | 59 | 55 |  | - |  | 55.8 | [6 empty] | Давл.воздуха
Р пара 36 атм. | [9 empty] | #DIV/0! | [8 empty] | лево-0,06 | лево-0,06 | [10 empty] | сер. | 0.06 |  | Р пара 36 атм. |  | 30 |  | 28 | 30 | 30 |  | 30 |  | 29.6
Р пара 16 атм. | [9 empty] | #DIV/0! | [8 empty] | сер.-0,08 | сер.-0,06 | [10 empty] | датч. | 0.06 |  | Р пара 16 атм. | [9 empty] | #DIV/0!
Вакуум на всасе |  | 12 | [7 empty] | 12 | 3.9 | 3.3 | 4 | 60 | 59 | 57 | 0 |  | прав.-0,06 | прав.-0,06 | [10 empty] | зап. | 0.07 |  | Вакуум на всасе |  | 24 | [7 empty] | 24 | 3.6 | 3 | 3.8 | 57 | 59 | 54 | 0
[5 empty] | Условное обозначение: | [33 empty] | Условное обозначение:
V оч.р. | 5.875 | V шл | 9.84 |  |  | -среднее арифметическое значение | [9 empty] | Об.экв.концентрация NH₃ связ., н.д |  |  |  |  | Массовая доля влаги, % |  |  | М.д. хлоридов в пересчете на хлорид натрия, % |  |  |  | Газ 1 ввода | Газ после ПГАБ | II вход (газ ИП поступающий в Карб Кл)- АДК-1 |  |  |  | V оч.р. | 5.761 | V шл | 9.18 |  |  | -среднее арифметическое значение
СаО кг/т.с | 707.459 | V тдс | 5.73 |  |  | -среднее аналитическое значение за смену | [9 empty] | Средн. знач. | Мин. знач. | Макс. знач. |  |  | Средн. знач. | Мин. знач. | Макс. знач. | Средн. знач. | Мин. знач. | Макс. знач. |  | 57 | 71.5 | 35.9 | 35.8 | 36 |  | СаО кг/т.с | 701.941 | V тдс | 6.93 |  |  | -среднее аналитическое значение за смену
U СФЖ | 60.6 | СаО дс | 30.31 |  |  | окалина | [9 empty] | 67.33333 | 65 | 70.2 |  | 1 л.ф. | 18.9 | 17.3 | 20.4 | 0.06905556 | 0.06 | 0.14 | [7 empty] | U СФЖ | 61.8 | СаО дс | 24.42 |  |  | окалина
|  | СаО | 2.2 |  |  | мусор | [13 empty] | 2 л.ф. | 18.19091 | 15.5 | 19.4 | 0.0785 | 0.06 | 0.25 |  |  | Расход извести | ИС | ШЛ | 4 ПК |  |  |  | СаО | 1.9 |  |  | мусор
|  | Потери | 37 |  |  | отклонения показателей от технологического регламента | [8 empty] | 18.54545 |  |  |  |  | б/ф | 20.05455 | 18.6 | 22 | 0.06666667 | 0.06 | 0.15 |  |  | 707.459 | 10.4 | 10.4 | 80 |  |  |  | Потери | 37 |  |  | отклонения показателей от технологического регламента
[6 empty] | отбор проб по инициативе лаборатории УАК | [22 empty] | 701.941 | 11.5 | 11.6 | 80 | [7 empty] | отбор проб по инициативе лаборатории УАК | [6 empty] | Количество выполненных анализов за сутки
[47 empty] | Об.экв.к. СL⁻ с разб. | Об.экв.к. СL⁻ без разб. | Общ.щ. | Об.экв.к. общ.NH3 | М.д.железа в бик-те | М.д.влаги в бик-те | М.д.хлоридов в бик-те | Об.экв.к.СО2 в жид-х | Об.экв.к. СаО | Об.экв.к аммиака в ДЖ,ДСЖ | М.к. NH3 в отх.газе | Об.экв.к. S2- | М.к.NH3 в отх.воде | Об.д.СО2 в газе
Итого
[29 empty] | СО2 ср. зн. |  | мин | макс | [13 empty] | Кол-во ан. | 71 | 17 | 63 | 35 | 8 | 33 | 69 | 53 | 26 | 34 | 18 | 4 | 29 | 13 | 473
пр-во КС № 1 | [28 empty] | 1 ввод | 57 | 55 | 58 | [13 empty] | Время | 284 | 68 | 189 | 70 | 32 | 99 | 276 | 159 | 104 | 170 | 180 | 12 | 58 | 78 | 1779
марка Б (шнеки 1, 2, 3, 4а, 4б) |  |  |  |  | марка А | [13 empty] | для РК | [9 empty] | 2 ввод | 35.9 | 35.8 | 36
[10 empty] | Fe2O3, % | [10 empty] | V оч.р.
| ПрТ, % | NaCl, % | Fe2O3, % |  |  | ПрТ, % | NaCl, % | Fe2O3, % |  | 1л/ф | 2л/ф | б/ф | газ ИП | СП | ПК4 | 2 вход |  |  | NH, | СL⁻шл | [26 empty] | Количество показателей автоматического контроля за сутки
max | 99.45 | 0.28 | 0.002 |  | max | 99.45 | 0.17 | 0.0022 | max | 0.11 |  | 0.0012 | 0 | 80 | 80 | 36 |  |  | 10.4 | 63.3 | 5.875 | [25 empty] | Температура |  |  |  |  | Р низа | Нагрузка | Вакуум | количество | Температура |  |  |  | VСАР | VСФЖ
min | 99.01 | 0.14 | 0.001 |  | min | 99.23 | 0.14 | 0.0009 | min | 0.0005 |  | 0.0004 | 0 | 79 | 80 | 35.8 |  |  | 11.6 | 66.5 | 5.761 | [25 empty] | САР | ИС | КДС | ХГДС | АБ-1 | ДС | ФЖ | в/ф | в/ф | низа | верха | 14 бочки | 25 бочки | нач.см. | нач.см.
ср.знач. | 99.44353 | 0.1485294 | 0.0015 |  | ср.знач. | 99.44083 | 0.14375 | 0.001609091 | ср.знач. | 0.07 | 0.000875 | 0.000675 | #DIV/0! | 79.5 | 80 | 35.9 | [29 empty] | Кол-во ан. | 2 | 12 | 12 | 12 | 12 | 12 | 12 | 24 | 24 | 35 | 35 | 35 | 46 | 8 | 4
[18 empty] | Суспензия гидрокарбоната натрия | [27 empty] | Время | 2 | 12 | 12 | 12 | 12 | 12 | 12 | 24 | 24 | 35 | 35 | 35 | 46 | 8 | 4
| ПВФЛ | ПГКл 2 |  |  | ПГАБ |  | ХГДС | Аммонизированный рассол |  |  |  | КДС | ДСЖ | ИС и ШЛ |  |  | ТДС | 1 л/ф | 2 л/ф | б/ф | 1 л/ф | 2 л/ф | б/ф | Кл низ | Кл верх | КЛПК | М.д. влаги в бик-те |  |  | М.д. хлоридов в бик-те |  |  | Потери бик-та |  |  | СL⁻ в МЖ |  |  | Пр.вода |  |  | Вакуум |  |  |  |  | Температура |  |  | Нагрузка |  |  |  | Температура |  |  |  | Давление | Итого | Количество анализов и показателей авт. контроля за сутки |  |  |  | Количество дополнительных анализов
| NH3 | Общ.щ. | NH3 | Об.д.СО2 | Об.д.СО2 | Общ.щ. | Т0,C | Общ.щ. | СL⁻ | S2⁻ | Т0,C | Т0,C | NH3 | СаО | NH, | СL⁻ | СО2 | Об.экв.к. аммиака связ. |  |  | Об.экв.к. СL⁻ |  |  | Т0,C |  | СО2 | 1 л/ф | 2 л/ф | б/ф | 1 л/ф | 2 л/ф | б/ф | 1 л/ф | 2 л/ф | б/ф | 1 л/ф | 2 л/ф | б/ф | Общ.щ. | СL⁻ | Т0,C | мм рт ст |  |  |  |  | КлПК | ПГКл-1 | ХГСП | ФЖ | Оч.р. | Пр.в. 1л/ф | Пр.в. 2л/ф | Речн.в. | Обор.в. | Нар.возд. | Пр.вода | Нар.возд.
| 0.07 | #DIV/0! | 0.07 | #DIV/0! | 76 | #DIV/0! | 58 | 103.5 | 89.7 | 0.42 | 61 | 72 | 4.8 | 2.2 | 10.4 | 64.9 | 0.49 | 65 | 67.4 | 68.2 | 97.4 | 97.8 | 97.8 | 31 | 48 | 58.1 | 18.5 | 17.5 | 20.8 | 0.06025 | 0.07025 | 0.07 | 6 | 8.4 | 13.3 | 88.9 | 92.1 | 84.9 | 9 | 0.05 | 33 | 307 |  |  |  |  | 5 | 6 | 10 | 10 |  |  |  | 2 | 2 | 2 | 2 | 2 | 326 | 799 |  | часы |  | 1 смена | 24
| 0.07 |  | 0.07 | 4.2 | 67 |  | 59 | 102.4 | 89.7 | 0.6 | 61 | 74 | 10.4 | 1.9 | 11.6 | 66.8 | 0.61 | 67.4 | 67.8 | 68.2 | 97.8 | 98.6 | 98.6 | 31 | 48 | 57.3 | 19.2 | 18.8 | 19.4 | 0.08666667 | 0.095 | 0.06 | 6.4 | 7.3 | 12.6 | 91.3 | 90.5 | 84.1 | 10.3 | 0.04 | 33 | 301 |  |  |  |  | 5 | 6 | 10 | 10 |  |  |  | 2 | 2 | 2 | 2 | 2 | 326 | 2105 |  | 35.1 |  | 2 смена | 18
| 10 | 0 | 10 | 5 | 4 | 0 | 12 | 24 | 6 | 4 | 2 | 12 | 6 | 26 | 26 | 20 | 6 | 6 | 6 | 6 | 5 | 5 | 5 | 35 | 35 | 12 | 11 | 11 | 11 | 18 | 18 | 33 | 2 | 2 | 2 | 6 | 6 | 6 | 4 | 4 | 2 | 24 | [21 empty] | итого за сутки | 42
Для жидкостного | [66 empty] | Анализ воздушной среды в цехе № 66 отд.Карб-1
| САР | КлПК | Жидкость после ПГКл-1 |  |  |  |  | Суспензия гидрокарбоната натрия |  |  |  |  | 14 бочка | Фильтровая жидкость из СФЖ |  |  |  |  | Маточная жидкость с б/ф |  |  |  |  | ДСЖ № 1 |  | 1 ввод | Пр.вода | 25 бочка | ХГСП | Жидк.после ИС |  | Шламопровод |  |  | Маточная жидкость с л/ф |  |  |  |  | Жидкость после ХГСП |  |  |  | Жидкость после КлПК |  |  |  | АБ-1 | ДС |  | 2 ввод | ТДС | Бик-т | Отх.вода |  | ДСЖ № 2 |  |  | М.д. влаги в бик-те |  | М.д.хлоридов в бик-те |  | МЖ |  | Потери бик-та |  | отметка 0,0м |  |  | отметка 8,0м |  |  | отметка 12,0м
| СО2 | Т0,C | СL⁻ | Общ.щ. | Общ. ам. | СО2 | Т0,C | СL⁻ | Общ.щ. | Общ. ам. | Связ. ам. | СО2 | Т0,C | СL⁻ | Общ.щ. | Общ. ам. | Связ. ам. | СО2 | СL⁻ | Общ.щ. | Общ. ам. | Связ. ам. | СО2 | СL⁻ | СО2 | СО2 | СО2 | температура |  | СаО | NH, | СаО | NH, | СL⁻ | СL⁻ | Общ.щ. | Общ. ам. | Связ. ам. | СО2 | СL⁻ | Общ.щ. | Общ. ам. | СО2 | СL⁻ | Общ.щ. | Общ. ам. | СО2 | Т0,C | Р низа | Т0,C | СО2 | СL⁻ | М.д.железа | NH3 | кол-во | СО2 | NH3 | CL | 1 л/ф | 2 л/ф | 1 л/ф | 2 л/ф | 1 л/ф | 2 л/ф | 1 л/ф | 2 л/ф | NH3, мг/м3 | H2S, мг/м3 | СО, мг/м3 | NH3, мг/м3 | H2S, мг/м3 | СО, мг/м3 | NH3, мг/м3 | H2S, мг/м3 | СО, мг/м3
1 | 38 | 62 |  |  |  | 61 | 40 | 97.7 | 27.8 | 94.7 | 66.9 | 35.9 | 53 | 86.5 | 32.2 | 85.5 | 53.3 | 39 | 84.9 | 29.8 | 81.1 | 51.3 | 39.1 | 0.06 | 7.41 | 57.5 | 12.2 |  | 43.7 | 2.1 | 10.4 | 2.2 | 10.4 | 63.3 | 90.5 | 30 | 86.9 | 56.9 | 38.5 | [7 empty] | 58.1 | 59 | 0.28 | 94 | 36 | 74.5 | 0.0006 | 0.6 | 16 | 2.42 | 4 | 0.12 | 18.5 | 17.5 | 0.06025 | 0.07025 | 88.9 | 92.1 | 6 | 8.4
2 | 40 | 61 | 88.9 | 97.9 | 96.8 | 60 | 39 | 98.3 | 29.8 | 97.6 | 67.8 | 37.3 | 53 | 87.3 | 32.2 | 87.1 | 54.9 | 38.1 | 84.1 | 31.8 | 82.7 | 50.9 | 40 | 0.04 | 4.8 | 56.5 | 13.1 |  | 41.4 | 1.9 | 11.5 | 1.8 | 11.6 | 66.5 | 90.9 | 31 | 89.3 | 58.3 | 40.05 | 0.04 | 29.4 | 19.4 | 26.6 | 88.1 | 95.9 | 94.4 | 57.3 | 58 | 0.24 | 96 | 35.8 | 75.3 | 0.001 | 0.35 | 13 | 1.44 | 4 | 0.12 | 19.2 | 18.8 | 0.08666667 | 0.095 | 91.3 | 90.5 | 6.4 | 7.3 | 78 | 0 | 2 | 62 | 0.1 | 5 | 59 | 0 | 6
| 2 | 5 | 1 | 1 | 1 | 12 | 6 | 15 | 18 | 18 | 18 | 6 | 35 | 8 | 8 | 8 | 8 | 2 | 6 | 2 | 2 | 2 | 2 | 4 | 2 | 4 | 2 | 46 | 20 | 12 | 12 | 14 | 14 | 8 | 12 | 4 | 4 | 4 | 4 | 1 | 1 | 1 | 1 | 1 | 1 | 1 | 12 | 12 | 12 | 12 |  | 2 | 8 | 45 | 45 | 2 | 4 | 6
Для Ермиловой
| М.к. аммиака в отх.газах |  | Аммонизированный рассол |  |  |  | Суспензия гидрокарбоната натрия с б/ф |  |  |  |  | Суспензия гидрокарбоната натрия с 1 л/ф |  |  |  |  | Суспензия гидрокарбоната натрия с 2 л/ф |  |  |  |  | Маточная жидкость с б/ф |  |  |  |  | Маточная жидкость с 1 л/ф |  |  |  |  | Маточная жидкость с 2 л/ф |  |  |  |  | Фильтровая жидкость с СФЖ |  |  |  |  | Жидкость после ИС |  |  |  | Шламопровод |  | ДСЖ № 1 |  |  | Жидкость после ХГСП |  |  |  | Пр.вода |  |  |  | М.д. влаги в бик-те |  |  | М.д.хлоридов в бик-те
| ПВФЛ | ПГКл-2 | S2⁻ | СО2 | CL | Общ.щ. | CL | Общ.щ. | Общ.ам. | Св.ам. | СО2 | CL | Общ.щ. | Общ.ам. | Св.ам. | СО2 | CL | Общ.щ. | Общ.ам. | Св.ам. | СО2 | CL | Общ.щ. | Общ.ам. | Св.ам. | СО2 | CL | Общ.щ. | Общ.ам. | Св.ам. | СО2 | CL | Общ.щ. | Общ.ам. | Св.ам. | СО2 | CL | Общ.щ. | Общ.ам. | Св.ам. | СО2 | СаО | NH3 | CL | CL | СаО | NH3 | NH4 | CL | СО2 | CL | Общ.щ. | Общ.ам. | СО2 | Общ.щ. | CL | Общ.ам. | СО2 | 1 л/ф | 2 л/ф | б/ф | 1 л/ф | 2 л/ф | б/ф
1 | 0.07 | 0.07 | 0.42 | 38 | 89.7 | 103.5 | 97.8 | 27 | 95.2 | 68.2 | 34.8 | 97.4 | 29.8 | 94.8 | 65 | 37.5 | 97.8 | 26.6 | 94 | 67.4 | 35.4 | 84.9 | 29.8 | 81.1 | 51.3 | 39.1 | 88.9 | 31 | 86.7 | 55.7 | 39.6 | 92.1 | 29 | 87.1 | 58.1 | 37.4 | 86.5 | 32.2 | 85.5 | 53.3 | 39 | 2.1 | 10.4 | 64.9 | 63.3 | 2.2 | 10.4 | 4.8 | 0.06 | 7.41 |  |  |  |  | 9 | 0.05 |  | 12.2 | 18.5 | 17.5 | 20.8 | 0.06025 | 0.07025 | 0.07
2 | 0.07 | 0.07 | 0.6 | 40 | 89.7 | 102.4 | 98.6 | 29.4 | 97.6 | 68.2 | 37.1 | 97.8 | 30.6 | 98 | 67.4 | 36.8 | 98.6 | 29.4 | 97.2 | 67.8 | 37.9 | 84.1 | 31.8 | 82.7 | 50.9 | 40 | 91.3 | 31 | 89.9 | 58.9 | 39.8 | 90.5 | 31 | 88.7 | 57.7 | 40.3 | 87.3 | 32.2 | 87.1 | 54.9 | 38.1 | 1.9 | 11.5 | 66.8 | 66.5 | 1.8 | 11.6 | 10.4 | 0.04 | 4.8 | 0.04 | 29.4 | 19.4 | 26.6 | 10.3 | 0.04 |  | 13.1 | 19.2 | 18.8 | 19.4 | 0.08666667 | 0.095 | 0.06
| Кальц. Сода |  |  | СО₂ в газе |  |  |  |  | VСАР | VСФЖ | ТДС | Температура |  |  |  | ДС | ХГСП | Температура |  |  |  | Т0,C газа |  |  | Количество | [7 empty] | ТДС | Нагрузка |  |  |  | Температура
| Пр.т. | Cl | Fe+3 | ПК | СП | Аб. | 1 вход | 2 вход | нач.см. | нач.см. | СО2 | ИС | КДС | ХГДС | АБ1 | Р низа | Т0,C | суспензии | газа Кл | 14 бочки | 25 бочки | 1вх | 2вх | ф.г. | 1 л/ф | 2 л/ф | б/ф | кл | эл. | СП/газ | СО₂ ПГКл-2 | ПК | CL | ФЖ | Оч.р | Пр.в. 1л/ф | Пр.в. 2л/ф | Реч.в. | Об.в. | Наружн.воздух
1 | 99.45 | 0.1432353 | 0.001366667 | 80 | 80 | 76 | 57.5 | 36 | 360 | 430 | 0.49 | 94 | 72 | 58 | 59 | 0.28 | 43.7 | 31 | 48 | 53 | 57 | 60 | 59 | 57 | 12 | 12 | 1.8 | 8.5 | 3 | 9 | #DIV/0! | 7 | 74.5 | 473 | 4818 | 414 | 410 | 1 | 17 | -18
2 | 99.43706 | 0.1538235 | 0.001633333 | 80 | 79 | 67 | 56.5 | 35.8 | 340 | 350 | 0.61 | 96 | 74 | 59 | 58 | 0.24 | 41.4 | 31 | 48 | 53 | 57 | 57 | 59 | 54 | 6 | 6 | 2 | 9 | 3 | 9 | 4.2 | 6 | 75.3 | 472 | 4970 | 419 | 405 | 1 | 15 | -19
|  |  |  | СП-1 | [7 empty] | СП-2 | [7 empty] | СП-3 | [7 empty] | СП-4 | [7 empty] | СП-5 | [7 empty] | СП-6 | [7 empty] | СП-7 | [7 empty] | СП-8
| Т⁰ соды | удл.мм | вакуум мм вд.ст. | Т⁰С д.г. | СО₂ т.г. % | Т⁰С рекуп. | расх.газа, м³/час | разр. мм в.ст. | Т⁰ соды | удл.мм | вакуум мм вд.ст. | Т⁰С д.г. | СО₂ т.г. % | Т⁰С рекуп. | расх.газа, м³/час | разр. мм в.ст. | Т⁰ соды | удл.мм | вакуум мм вд.ст. | Т⁰С д.г. | СО₂ т.г. % | Т⁰С рекуп. | расх.газа, м³/час | разр. мм в.ст. | Т⁰ соды | удл.мм | вакуум мм вд.ст. | Т⁰С д.г. | СО₂ т.г. % | Т⁰С рекуп. | расх.газа, м³/час | разр. мм в.ст. | Т⁰ соды | удл.мм | вакуум мм вд.ст. | Т⁰С д.г. | СО₂ т.г. % | Т⁰С рекуп. | расх.газа, м³/час | разр. мм в.ст. | Т⁰ соды | удл.мм | вакуум мм вд.ст. | Т⁰С д.г. | СО₂ т.г. % | Т⁰С рекуп. | расх.газа, м³/час | разр. мм в.ст. | Т⁰ соды | удл.мм | вакуум мм вд.ст. | Т⁰С д.г. | СО₂ т.г. % | Т⁰С рекуп. | расх.газа, м³/час | разр. мм в.ст. | Т⁰ соды | удл.мм | вакуум мм вд.ст. | Т⁰С д.г. | СО₂ т.г. % | Т⁰С рекуп. | расх.газа, м³/час | разр. мм в.ст.
1 | 154 | 0 | -1 | 389 | 9.2 | 158 | 540 | 0 | рем | 0 | 0 | 0 | 0 | 0 | 0 | 0 | 158 | 0 | -1 | 340 | 9.2 | 162 | 540 | 0 | рез | 0 | 0 | 0 | 0 | 0 | 0 | 0 | рез | 0 | 0 | 0 | 0 | 0 | 0 | 0 | 155 | 0 | -1 | 484 | 9.4 | 166 | 540 | 0 | рем | 0 | 0 | 0 | 0 | 0 | 0 | 0 | рез | 0 | 0 | 0 | 0 | 0 | 0 | 0
2 | 163 | 96 | -1 | 390 | 0 | 169 | 540 | -2 | рез | 0 | 0 | 0 | 0 | 0 | 0 | 0 | 145 | 90 | -1 | 362 | 0 | 147 | 540 | -5 | рез | 0 | 0 | 0 | 0 | 0 | 0 | 0 | рез | 0 | 0 | 0 | 0 | 0 | 0 | 0 | 162 | 94 | -0.5 | 420 | 0 | 152 | 540 | -5 | рем | 0 | 0 | 0 | 0 | 0 | 0 | 0 | рез | 0 | 0 | 0 | 0 | 0 | 0 | 0
|  |  |  | СП-9 | [7 empty] | СП-10 | [7 empty] | СП-11 | [7 empty] | СП-12 | [7 empty] | СП-13 | [7 empty] | СП-14 | [7 empty] | СП-15 | [7 empty] | СП-16
| Т⁰ соды | удл.мм | вакуум мм вд.ст. | Т⁰С д.г. | СО₂ т.г. % | Т⁰С рекуп. | расх.газа, м³/час | разр. мм в.ст. | Т⁰ соды | удл.мм | вакуум мм вд.ст. | Т⁰С д.г. | СО₂ т.г. % | Т⁰С рекуп. | расх.газа, м³/час | разр. мм в.ст. | Т⁰ соды | удл.мм | вакуум мм вд.ст. | Т⁰С д.г. | СО₂ т.г. % | Т⁰С рекуп. | расх.газа, м³/час | разр. мм в.ст. | Т⁰ соды | удл.мм | вакуум мм вд.ст. | Т⁰С д.г. | СО₂ т.г. % | Т⁰С рекуп. | расх.газа, м³/час | разр. мм в.ст. | Т⁰ соды | удл.мм | вакуум мм вд.ст. | Т⁰С д.г. | СО₂ т.г. % | Т⁰С рекуп. | расх.газа, м³/час | разр. мм в.ст. | Т⁰ соды | удл.мм | вакуум мм вд.ст. | Т⁰С д.г. | СО₂ т.г. % | Т⁰С рекуп. | расх.газа, м³/час | разр. мм в.ст. | Т⁰ соды | удл.мм | вакуум мм вд.ст. | Т⁰С д.г. | СО₂ т.г. % | Т⁰С рекуп. | расх.газа, м³/час | разр. мм в.ст. | Т⁰ соды | удл.мм | вакуум мм вд.ст. | Т⁰С д.г. | СО₂ т.г. % | Т⁰С рекуп. | расх.газа, м³/час | разр. мм в.ст.
1 | 150 | 0 | -1 | 445 | 9.4 | 160 | 540 | 0 | рем | 0 | 0 | 0 | 0 | 0 | 0 | 0 | 148 | 0 | -1 | 370 | 9 | 172 | 450 | 0 | 160 | 0 | -1 | 410 | 9.6 | 174 | 540 | 0 | рез | 0 | 0 | 0 | 0 | 0 | 0 | 0 | 154 | 0 | -1 | 426 | 9.4 | 176 | 540 | 0 | 152 | 0 | -1 | 440 | 9.4 | 164 | 540 | 0 | 152 | 0 | -1 | 476 | 9.2 | 170 | 540 | 0
2 | 160 | 107 | -1 | 427 | 0 | 148 | 540 | -5 | рем | 0 | 0 | 0 | 0 | 0 | 0 | 0 | 146 | 92 | -0.5 | 359 | 0 | 144 | 450 | -5 | 148 | 89 | -0.5 | 408 | 0 | 171 | 540 | -5 | рез | 0 | 0 | 0 | 0 | 0 | 0 | 0 | 145 | 92 | -0.5 | 412 | 0 | 156 | 540 | -10 | 152 | 104 | -0.5 | 421 | 0 | 173 | 540 | -2 | 160 | 90 | -1 | 426 | 0 | 152 | 540 | -2
|  | Общ. Замеры |  |  |  | ПК-1 |  |  | ПК-2 |  |  | ПК-3 |  |  | ПК-4 |  |  | ПК-7 |  |  | ПК-8 |  |  | ПК-9 |  |  | ПК-10
| Р п кг/см3 | t 0Спар. | Вак.СП | В/общ | Рас/б-та | вак. до цикл. | tC соды | Рас/б-та | вак. до цикл. | tC соды | Рас/б-та | вак. до цикл. | tC соды | Рас/б-та | вак. до цикл. | tC соды | Рас/б-та | вак. до цикл. | tC соды | Рас/б-та | вак. до цикл. | tC соды | Рас/б-та | вак. до цикл. | tC соды | Рас/б-та | вак. до цикл. | tC соды
1 | 30 | 252 | 3.2 | 33 | 25 | -1 | 182 | рез | 0 | 0 | 25 | -1 | 178 | 25 | -1 | 170 | 24 | -1 | 175 | 25 | -1 | 175 | 25 | -1 | 172 | рем | 0 | 177
2 | 31 | 250 | 3 | 30 | 24 | -0.5 | 179 | рез | 0 | 0 | 23 | -0.5 | 181 | 23 | -0.5 | 178 | 24 | -0.5 | 182 | 22 | -0.5 | 176 | 21 | -0.5 | 179 | рем | 0 | 0
| ПВФЛ | ПГКл-2 |  | ПГАБ | 1 вход | Ам. рассол |  |  |  | КлПК |  |  |  | ПГКл-1 |  |  |  | Суспензия с 1 л/ф |  |  |  |  | Суспензия с 2 л/ф |  |  |  |  | Суспензия с б/ф |  |  |  |  | МЖ с 1 л/ф | [5 empty] | МЖ с 2 л/ф | [5 empty] | МЖ с б/ф | [5 empty] | СФЖ |  |  |  |  | ИС |  |  | Шлам |  |  | ДСЖ № 1 |  |  | ДСЖ № 2 |  |  | ТДС |  | ХГСП |  |  |  | Пром.вода | [16 empty] | Бик-т с 1 л/ф |  | Бик-т с 2 л/ф |  |  | Бик-т с б/ф |  |  | Отх.вода | [8 empty] | САР | КлПК | ПГКл1 | Кл низ | верх | 14 б | 25 б | ИС | КДС | ХГДС | АБ-1 | низ ДС | нагр.ФЖ | ХГСП | пр.в | Вакуум
за сутки | NH3 | NH3 | СО2 | СО2 | СО2 | прТ | СL⁻ | S2⁻ | СО2 | СL⁻ | прТ | общ.NH3 | СО2 | СL⁻ | прТ | общ.NH3 | СО2 | СL⁻ | прТ | общ.NH3 | связ.NH3 | СО2 | СL⁻ | прТ | общ.NH3 | связ.NH3 | СО2 | СL⁻ | прТ | общ.NH3 | связ.NH3 | СО2 | СL⁻ | прТ | общ.NH3 | связ.NH3 | СО2 | потери | СL⁻ | прТ | общ.NH3 | связ.NH3 | СО2 | потери | СL⁻ | прТ | общ.NH3 | связ.NH3 | СО2 | потери | СL⁻ | прТ | общ.NH3 | связ.NH3 | СО2 | СаО | NH3 | СL⁻ | СаО | NH3 | СL⁻ | NH3 | СL⁻ | СО2 | NH3 | СL⁻ | СО2 | СL⁻ | СО2 | СL⁻ | прТ | общ.NH3 | СО2 | СL⁻ | прТ | СО2 | [14 empty] | W | СL⁻ | W | СL⁻ | Fe3+ | W | СL⁻ | Fe3+ | 1059 | 1-2 гр. | 3 гр. | 4 гр. | 4К | отм.0.0м | 223А | об.в. | реч.в. | Т0,C | Т0,C | Т0,C | Т0,C | Т0,C | Т0,C | Т0,C | Т0,C | Т0,C | Т0,C | Т0,C | давление | м3/ч | Т0,C | Т0,C | мм рт ст
кол-во ан. | 6 | 8 | 4 | 4 | 4 | 24 | 6 | 4 | 2 | 1 | 1 | 1 | 12 | 1 | 1 | 1 | 12 | 5 | 6 | 6 | 6 | 2 | 5 | 6 | 6 | 6 | 2 | 5 | 6 | 6 | 6 | 2 | 6 | 2 | 2 | 2 | 2 | 2 | 6 | 2 | 2 | 2 | 2 | 2 | 6 | 2 | 2 | 2 | 2 | 2 | 8 | 8 | 8 | 8 | 2 | 12 | 12 | 12 | 14 | 14 | 8 | 4 | 6 | 2 | 4 | 6 | 2 | 2 | 6 | 1 | 1 | 1 | 1 | 4 | 4 | 2 | [14 empty] | 11 | 18 | 11 | 18 | 4 | 11 | 33 | 4 | 4 | 4 | 3 | 3 | 3 | 4 | 4 | 4 | 0 | 2 | 5 | 6 | 35 | 35 | 35 | 46 | 12 | 12 | 12 | 12 | 12 | 12 | 20 | 2 | 24
ср.знач. | 0.07 | 0.07 | 4.2 | 71.5 | 57 | 102.95 | 89.7 | 0.51 | 39 | 88.1 | 95.9 | 94.4 | 57.7 | 88.9 | 97.9 | 96.8 | 60.5 | 97.6 | 30.2 | 96.4 | 66.2 | 37.15 | 98.2 | 28 | 95.6 | 67.6 | 36.65 | 98.2 | 28.2 | 96.4 | 68.2 | 35.95 | 90.1 | 31 | 88.3 | 57.3 | 39.7 | 6.2 | 91.3 | 30 | 87.9 | 57.9 | 38.85 | 7.85 | 84.5 | 30.8 | 81.9 | 51.1 | 39.55 | 12.95 | 86.9 | 32.2 | 86.3 | 54.1 | 38.55 | 2 | 10.95 | 65.85 | 2 | 11 | 64.9 | 7.6 | 0.05 | 6.105 | 4 | 0.12 | 1.93 | 74.9 | 0.55 | 0.04 | 29.4 | 19.4 | 26.6 | -0.045 | 9.65 | 12.65 | [14 empty] | 18.85 | 0.07345833 | 18.15 | 0.082625 | 0.000875 | 20.1 | 0.065 | 0.000675 | 0.3 | 0.3 | 0.4333333 | 1.266667 | 0.4333333 | 0.3 | 0.65 | 0.3 | #DIV/0! | 61 | 61.5 | 39.5 | 31 | 48 | 53 | 57 | 95 | 73 | 58.5 | 58.5 | 0.26 | 153.25 | 42.55 | 33 | 304
Для Лаборатории №4 | [10 empty] | 40
Дата | САР |  |  | t н. | Св. | Т.кл | потери |  |  | Clсфж | Clст б.ф. | Clст л.ф. | Ут. Ст. б.ф. | Ут. Ст. л.ф. | Вл. | СО2 |  |  |  |  | Дс. |  |  | Cl шл | Вак | потери |  | Сода |  |  | t пк |  | Дата | Вак. | Температура | [6 empty] | СО 2 |  | Расход |  |  |  |  | Давление |  |  | Вакуум | Сода
| V | Титр | Cl |  | кл |  | ст. б.ф. | ст. л.ф. | сфж | [6 empty] | АБ | СП | 1 вх | 2вх | ИП | СаО | NН3 | Cl |  |  | ПВФ | ПГКл | Пр.т. | Cl | тдс |  |  |  | ком. | САРа | КДС | ХГДС | соды | в бор(м) | в бор(г) | рекупер. | топ.м. | топ.г. | мазута | газа | 1 вх | 2вх | ф.г. | 1 вх | 2вх | ф.г. | СП | шн./час | титр | 0.15 | 0.003 | 0.5 | 0.005
| 170 | #REF! | Общ.щ. | -18 | 66.9 | 27.8 | СL⁻ | 7.2 | 11.5 | 86.5 | #REF! | 90.5 | 60.4 | 62.9 | 18.3 | Общ. ам. | 80 | 57.5 | 36 | #DIV/0! | #REF! | 10.4 | Общ. ам. | #REF! | Общ. ам. | СО2 | СL⁻ | 99.45 | 0.14 | Связ. ам. | 175.6 |  |  | 380 | 61 | СО2 | Т0,C | 153.7 |  | 420 | 166.9 |  | 9.3 |  | 530 | 60 | 59 | 57 | 3.9 | 3.3 | 4 | 3.2 | 36 |  | 1
| 160 | #REF! | 27.8 | -19 | 67.8 | 29.8 | 90.5 | 6.8 | 10.4 | 87.3 | #REF! | 90.9 | 60.5 | 64.1 | 19.1 | 0 | 79 | 56.5 | 35.8 | #DIV/0! | #REF! | 11.6 | 85.5 | #REF! | 0 | 38 | 0 | 99.44 | 0.15 | 53.3 | 179.2 |  |  | 399 | 61 | 35.9 | 40 | 153.4 |  | 402.8 | 156.9 |  | #DIV/0! |  | 530 | 57 | 59 | 54 | 3.6 | 3 | 3.8 | 3 | 36 |  | 6
кол-во | 10 | 10 | 5 | 4 | 0 | 4 | 2 | 6 | 24 | 29 | 11 | 1 | 1 | 1 | 12 | 1 | 1 | 1 | 12 | 5 | 6 | 6 | 6 | 2 | 5 | 6 | 6 | 6 | 2 | 5 | 6 | 6 | 6 | 2 | 18 | 18 | 33 | 11 | 11 | 11 | 8 |  | 4 | 4 | 4 | 2 | 6 | 2 | 2 | 2 | 2 | 6 | 2 | 2 | 2 | 2 | 6 | 2 | 2 | 2 | 2 | 8 | 8 | 8 | 8 | 2 | 1 | 1 | 1 | 1 | 0 | 6 | 12 | 12 | 12 | 14 | 14 | 8 | 6 | 6 | 4 | 6 | 8 | 26 | 14 | 14 | 14 | 14 | 14 | 2 | 2 | 2
ПК4 - 75% Объёмная доля СО2, %(об.) |  |  | Норма ТК -80% | сода кальцинированная марка Б: после содовых печей рейдлер Р2,Р2а,р2б; после паровых кальцинаторов редлер 4б | [5 empty] | Температура соды на выходе ПК 165-185 |  |  | СО2 дымовых газов, % не менее 8,5% |  |  | t ˚C возд. на горение | t ˚ C выходящих газов/газ - не более 550 |  |  | Температура соды из выгружного шнека СП - 145-165 |  |  | Объёмная доля СО2 в газе после ПГСП Норма ТР- не менее 84% |  |  | Норма ТК - 90% | Удлинение барабана СП - не более 120 мм |  |  | Объёмная доля СО2 в газе ПК№5 3 сода - 85% |  |  | Норма ТК - 85% | Температура газа - 50-65(50-70 до30.06.25) | [8 empty] | Давление газа кгс/см² | [8 empty] | Вакуум мм.водн. ст. не ниже 380 |  |  | М.д. железа% (Fe2О3)
СО2 | кол. | откл | откл | Пр.т. | кол. | откл | СL | кол. | откл | т-ра | кол. | откл | газ | кол. | откл | газ | т-ра | кол. | откл | т-ра | кол | откл | СО2 | кол. | откл | откл | ср.знач. | кол. | откл | СО2 | кол. | откл | откл | 1 вх | кол. | откл | 2вх | кол. | откл | ф.г. | кол. | откл | 1 вх - 3,6-4,2 | кол. | откл | 2вх - 2,5-3,3 | кол. | откл | ф.г. - 3,4-4,2 | кол. | откл | ср.знач. | кол. | откл
80 | 1 | 0 | 0 | 99.45 | 34 | 0 | 0.14 | 34 | 1 | 175.6 | 7 | 0 | 9.3 | 9 | 0 | 166.9 | 420 | 9 | 0 | 153.7 | 9 | 0 | 80 | 1 | 1 | 1 | [7 empty] | 60 | 1 | 0 | 59 | 1 | 0 | 57 | 1 | 0 | 3.9 | 1 | 0 | 3.3 | 1 | 0 | 4 | 1 | 0 | 380 | 1 | 0 | 0.0014
80 | 1 | 0 | 0 | 99.44 | 34 | 0 | 0.15 | 34 | 6 | 179.2 | 6 | 0 | #DIV/0! | 0 | 0 | 156.9 | 402.8 | 9 | 0 | 153.4 | 9 | 0 | 79 | 1 | 1 | 1 | 94.9 | 9 | 0 |  |  |  |  | 57 | 1 | 0 | 59 | 1 | 0 | 54 | 1 | 0 | 3.6 | 1 | 0 | 3 | 1 | 0 | 3.8 | 1 | 0 | 399 | 1 | 0 | 0.0016
СО2 |  | КАЛЬЦИНАЦИЯ
ИП | 2ВХ | Р | t | В общ | В до цикл | н/б
#DIV/0! | 36 | 30 | 252 | 33 | -1 | 24.8
#DIV/0! | 35.8 | 31 | 250 | 30 | -0.5 | 22.8
САР | Жидкость после КлПК |  |  |  | Жидкость после ПГКл-1 |  |  |  |  | Суспензия гидрокарбоната натрия с 1 л/ф |  |  |  |  | Суспензия гидрокарбоната натрия с 2 л/ф |  |  |  |  | Суспензия гидрокарбоната натрия с б/ф |  |  |  |  | Бик-т натр.с 1 л/ф |  | Бик-т натр.с 2 л/ф |  | 1,2 л/ф | Бикарбонат натрия с б/ф |  |  | Пр.в. | Маточная жидкость с 1 л/ф |  |  |  |  | Маточная жидкость с 2 л/ф |  |  |  |  | Маточная жидкость с б/ф |  |  |  |  | Потери бик-та
СО2 | СL⁻ | Общ.щ. | Общ. ам. | Т0,C | СL⁻ | Общ.щ. | Общ. ам. | СО2 | Т0,C | CL | Общ.щ. | Общ.ам. | Св.ам. | СО2 | CL | Общ.щ. | Общ.ам. | Св.ам. | СО2 | CL | Общ.щ. | Общ.ам. | Св.ам. | СО2 | W | CL | W | CL | Fe2О3 | W | CL | Fe2О3 | СО2 | CL | Общ.щ. | Общ.ам. | Св.ам. | СО2 | CL | Общ.щ. | Общ.ам. | Св.ам. | СО2 | CL | Общ.щ. | Общ.ам. | Св.ам. | СО2 | 1 л/ф | 2 л/ф | б/ф
38 |  |  |  | 62 |  |  |  |  | 40 | 97.4 | 29.8 | 94.8 | 65 | 37.5 | 97.8 | 26.6 | 94 | 67.4 | 35.4 | 97.8 | 27 | 95.2 | 68.2 | 34.8 | 18.5 | 0.06025 | 17.5 | 0.07025 | 0.00065 | 20.8 | 0.07 | 0.00045 | 12.2 | 88.9 | 31 | 86.7 | 55.7 | 39.6 | 92.1 | 29 | 87.1 | 58.1 | 37.4 | 84.9 | 29.8 | 81.1 | 51.3 | 39.1 | 6 | 8.4 | 13.3
40 | 88.1 | 95.9 | 94.4 | 61 | 88.9 | 97.9 | 96.8 | 60 | 39 | 97.8 | 30.6 | 98 | 67.4 | 36.8 | 98.6 | 29.4 | 97.2 | 67.8 | 37.9 | 98.6 | 29.4 | 97.6 | 68.2 | 37.1 | 19.2 | 0.08666667 | 18.8 | 0.095 | 0.0011 | 19.4 | 0.06 | 0.0009 | 13.1 | 91.3 | 31 | 89.9 | 58.9 | 39.8 | 90.5 | 31 | 88.7 | 57.7 | 40.3 | 84.1 | 31.8 | 82.7 | 50.9 | 40 | 6.4 | 7.3 | 12.6
Жидкость после ХГСП |  |  |  |  | Жидкость после ИС |  |  | Шламопровод |  |  | Жидк.после ДСЖ |  | Жидкость после ДФ |  |  | ТДС | 1 ввод | Температура |  |  | Давление. |  | Температура |  |  | Отходящая вода | [8 empty] | отметка 0,0м |  |  | отметка 8,0м |  |  | отметка 12,0м
СL⁻ | Общ.щ. | Общ. ам. | СО2 | Т0,C | СаО | NH3 | CL | СаО | NH3 | CL | CL | СО2 | NH3 | CL | СО2 | CL | СО2 | 14 бочка | 25 бочка | АБ-1 | Р низа ДС | Наружн. воздух | Наружн. воздух | Речн.вода | Об.в. | 1059 | 1-2гр. | 3гр. | 4гр. | 4К | отм.0.0м | 223А | об.в. | реч.в. | NH3, мг/м3 | H2S, мг/м3 | СО, мг/м3 | NH3, мг/м3 | H2S, мг/м3 | СО, мг/м3 | NH3, мг/м3 | H2S, мг/м3 | СО, мг/м3
|  |  |  | 43.7 | 2.1 | 10.4 | 64.9 | 2.2 | 10.4 | 63.3 | 0.06 | 7.41 | 4 | 0.12 | 2.42 | 74.5 | 57.5 | 53 | 57 | 59 | 0.28 | 758 | -18 | 1 | 17 | 0 | 0 | 0 | 1.5 | 0 | 0 | 0 | 0 | 0
0.04 | 29.4 | 19.4 | 26.6 | 41.4 | 1.9 | 11.5 | 66.8 | 1.8 | 11.6 | 66.5 | 0.04 | 4.8 | 4 | 0.12 | 1.44 | 75.3 | 56.5 | 53 | 57 | 58 | 0.24 | 757 | -19 | 1 | 15 | 0 | 0 | 0 | 0 | 0.3 | 0 | 0 | 0 | 0 | 78 | 0 | 2 | 62 | 0.1 | 5 | 59 | 0 | 6
Количество выполненных анализов за сутки
| М.д. угл.натрия% | М.д. хлоридов % | М.д. железа% | ПК4 | СП | 2 ввод | СО2 дымовых газов, % | стоки | итого
количество ан. | 68 | 68 | 18 | 2 | 2 | 2 | 9 | 2 | 171
минуты | 102 | 102 | 36 | 12 | 12 | 12 | 36 | 6 | 318
Количество показателей автоматического контроля за сутки
| Автоматические показатели работы СП | [6 empty] | Давление газа, разряжение | t, 0 С газа | ПОКАЗАТЕЛИ РАБОТЫ ПК |  |  | МОНИКИ | итого | Количество анализов и показателей авт. контроля за сутки |  |  |  | Количество дополнительных анализов
| t, 0 C соды | удлинение барабана, мм | Вакуум мм.в.ст. | t 0 C выходящих газов/газ | t 0 C воздух на горение | расход газа м3/час | разряжение СП мм.в.ст | 1вх, 2 вх, ф.г. | 1вх, 2 вх, ф.г. | Расход бикарбоната | вакуум до цикл. | t, 0 C соды
количество ан. | 18 | 9 | 18 | 18 | 18 | 18 | 9 | 8 | 3 | 12 | 12 | 13 | 15 | 171 | 342 |  | часы |  | 1см
минуты | 18 | 9 | 18 | 18 | 18 | 18 | 9 | 8 | 3 | 12 | 12 | 13 | 15 | 171 | 489 |  | 8.2 |  | 2см | 3
[19 empty] | итого за сутки | 3

## Доп.анализы
Смена 2 бригада Г
| Маточная жидкость с в/ф |  |  | 12:00 | Промывная вода |  | 14:40
| Об.экв.к. хлорид-ионов, н.д | Общая щелочность (пр.т.), н.д | Об.экв.к.ионов аммония, н.д | Об.экв.к. NH₃ связ., н.д | Об.экв.к. хлорид-ионов, н.д | 1 ступень | 2 ступень
№17 | 74.5 | 32.2 | 73.4 | 41.2 | л/ф № 1 | 9.6 | 0.36
№18 | 77.7 | 32.2 | 77 | 44.8 | л/ф № 2 | 20 | 0.44
СФЖ | 86.9 | 33.1 | 87.1 | 54

## Анализ возд.среды
Время замера | Цех № 66 Отделение Карбонизации-1 | [8 empty] | Отделение АД-1
| отметка 0,0м |  |  | отметка 8,0м |  |  | отметка 12,0м |  |  | отм.8,0 | отм.32,0 | отм.46,0
| NH3, мг/м3 | H2S, мг/м3 | СО, мг/м3 | NH3, мг/м3 | H2S, мг/м3 | СО, мг/м3 | NH3, мг/м3 | H2S, мг/м3 | СО, мг/м3 | NH3, мг/м3 | NH3, мг/м3 | NH3, мг/м3
8:30 | 78 | 0 | 2 | 62 | 0.1 | 5 | 59 | 0 | 6 | 18 | 48 | 35 | 18 | 48 | 35 | 78 | 62 | 59
дата | Время замера | Отделение Кальцинации - 1
|  | Прожектеры отм.5,38 |  | Задавалка отм.10,3
|  | NH3, мг/м3 | CO, мг/м3 | NH3, мг/м3 | CO, мг/м3
2026-02-25 | 8:30 | 32 | 0 | 38 | 0
Дата | Время замера | Наименование аппарата |  |  | № наряда-допуска |  | NH3, мг/м3 | H2S, мг/м3 | СО, мг/м3 | О2 %
2026-02-25 | 8:30 | СП 10 |  |  | 773 |  | 10 |  | 0 | 20.8
2026-02-25 | 8:30 | СП 10 |  |  | 260 |  | 10 |  | 0 | 20.8
2026-02-25 | 23:08 | отм.46 Дс-7 |  |  | журнал ГОР |  | 159 | 0.4 | 0 | 20.6

## Декадные анализы
Дата | № эле-мента | Жидк. после ПГКл-2 |  | Жидк. после ПГАБ |  | Выходящая жидкость из КДС | [6 empty] | Флегма (конденсат) после КДС
|  | Объем HCL =1моль/дм³ израсходо-ванный на титрование, см³ | Общая щелоч-ность (пр.т.), н.д. | Объем HCL =1моль/дм³ израсходо-ванный на титрование, см³ | Общая щелочность (пр.т.), н.д. | Объем Hg(NO₃)₂= 0,1моль/дм³, израсходова-нный на титрование, см³ | Об.экв. концентра-ция хлорид-ионов, н.д. | Объем HCL =1моль/дм³ израсходо-ванный на титрование, см³ | Общая щелочность (пр.т.), н.д. | Объем HCL =1моль/дм³ израсходо-ванный на титрование, см³ | Об.экв. концент-рация ионов аммония, н.д. | Об.экв. концентра-ция NH₃ связан,н.д | Объем Hg(NO₃)₂= 0,1моль/дм³, израсходова-нный на титрование, см³ | Об.экв. концентра-ция хлорид-ионов, н.д. | Объем HCL =1моль/дм³ израсходо-ванный на титрование, см³ | Общая щелочность (пр.т.), н.д. | Объем HCL =1моль/дм³ израсходо-ванный на титрование, см³ | Об.экв. концент-рация ионов аммония, н.д. | Об.экв. концентра-ция NH₃ связан,н.д
| № 1 | [10 empty] | 0 | [6 empty] | 0
| № 2 | [10 empty] | 0 | [6 empty] | 0
| № 3 | [10 empty] | 0 | [6 empty] | 0
| № 4 | [10 empty] | 0 | [6 empty] | 0
| № 5 | [10 empty] | 0 | [6 empty] | 0
| № 6 | [10 empty] | 0 | [6 empty] | 0
| № 7 | [10 empty] | 0 | [6 empty] | 0
|  |  | #DIV/0! |  | #DIV/0! |  | #DIV/0! |  | #DIV/0! |  | #DIV/0! | 0 |  | #DIV/0! |  | #DIV/0! |  | #DIV/0! | 0

## Анализы на период ОКР
Коллектор отходящей воды: Массовая концентрация аммиака и ионов аммония в пересчёте на ион аммония, мг/дм3
Дата: |  |  | Смена | 1 |  |  | Бригада
Время | 1059 | 1-2гр. | 3гр. | 4гр. | 4К | отм.0.0 | 12 | 1859 | 223А | об.в.
20:00
21:00
22:00
23:00
24:00
25:00
26:00
27:00
28:00
29:00
30:00
31:00
ср.знач. | #DIV/0! | #DIV/0! | #DIV/0! | #DIV/0! | #DIV/0! | #DIV/0! | #DIV/0! | #DIV/0! | #DIV/0! | #DIV/0!
|  | Лаборатория № 3: |  |  |  | Лаборатория № 4
Лаборанты хим.анализа:
Коллектор отходящей воды: Массовая концентрация аммиака и ионов аммония в пересчёте на ион аммония, мг/дм3
Дата: | 0 |  | Смена | 2 |  |  | Бригада
Время | 1059 | 1-2гр. | 3гр. | 4гр. | 4К | отм.0.0 | 12 | 1859 | 223А | об.в.
8:00
9:00
10:00
11:00
12:00
13:00
14:00
15:00
16:00
17:00
18:00
19:00
ср.знач. | #DIV/0! | #DIV/0! | #DIV/0! | #DIV/0! | #DIV/0! | #DIV/0! | #DIV/0! | #DIV/0! | #DIV/0! | #DIV/0!
|  | Лаборатория № 3: |  |  |  | Лаборатория № 4
Лаборанты хим.анализа:

## ПАК
ПЛАН АНАЛИТИЧЕСКОГО КОНТРОЛЯ
производства бикарбоната натрия сырого
Цех № 66 Отделения Абсорбции-Дистилляции-1, Карбонизации-1 | [6 empty] | 21.04.2025г.
№№пп | Наименование стадии процесса, места измерения параметров или отбора проб | Контролируемый параметр | Частота и способ контроля | Норма и технологический показатель | Метод испытания и средство контроля, НД | Кто контролирует
1 | 2 | 3 | 4 | 5 | 6 | 7
1.Входной контроль
1.1. | Аммиак водный технический марка А (аммиачная вода) | Отборт проб | Каждая партия |  | ИОТ-Ц-66-23-2020 | Аппаратчик
|  | Состав: Массовая доля аммиака (NH3), %, не менее | Каждая партия | 25 | ГОСТ 9-92 | Лаборатория № 4
1.2. | Гидросульфид натрия технический, водный раствор | Отборт проб | Каждая партия |  | ИОТ-Ц-66-23-2020 | Аппаратчик
|  | Состав:Массовая доля гидросульфида натрия (NaHS), %, не менее | Каждая партия | 30 | СТО 00204168-004-2009 «Гидросульфид натрия технический, водный раствор» (ТУ 20.13.41.110-008-43953934-2017) | Лаборатория № 3
|  | Массовая доля сульфида натрия (Na2S),%, не более | Проводится только при получении результатов по массовой доле гидросульфида натрия ниже нормативного значения | 1
1.3. | Натрия гидросульфид технический раствор отбор - с каждой ж/д или автоцистерны | Отборт проб | Каждая партия |  | ИОТ-Ц-66-23-2020 | Аппаратчик
|  | Массовая доля гидросульфида натрия %, не менее | Каждая партия | Сорт 1 - 27,0 Сорт 2 - 22,0 | ТУ 20.13.41.110-008-43953934-2017 «Натрия гидросульфид технический раствор (натрий сернистый, кислый)» | Лаборатория № 3
|  | Массовая доля сульфида натрия, %, не более | Проводится только при получении результатов по массовой доле гидросульфида натрия ниже нормативного значения | Сорт 1 - 1,5 Сорт 2 - 3,0
1.4. | Гидросульфид натрия технический отбор - с каждой ж/д или автоцистерны | Отборт проб | Каждая партия |  | ИОТ-Ц-66-23-2020 | Аппаратчик
|  | Массовая доля гидросульфида натрия %, не менее | Каждая партия | 22 | ТУ 2153-541-05763441-2012 «Гидросульфид натрия технический» | Лаборатория № 3
|  | Массовая доля сульфида натрия, %, не более | Проводится только при получении результатов по массовой доле гидросульфида натрия ниже нормативного значения | 3
1.5 | Рассол очищенный (для производства кальцинированной соды) | Массовая (объёмно-эквивалентная) концентрация хлоридов в пересчёте на хлорид натрия (NaCl), г/дм3(н.д.), не менее | 1 раз в смену 1 раз из усреднённой пробы за месяц | 303,0 (103,6) | МИ 74-А2-2017 (свидетельство об аттестации № 253.0122/RA.RU.311866 /2017) титриметрический метод Диапазон измерений от 250 до 318 г/дм3 | Лаборатория № 4 Лаборатория ОТиВК
|  | Массовая (объёмно-эквивалентная) концентрация суммы кальция и магния в пересчёте на ион кальция, г/дм3(н.д.), не более | 1 раз в смену 1 раз из усреднённой пробы за месяц | 0,032 (0,032) | МИ 75-А2-2017 (свидетельство об аттестации № 253.0111/RA.RU.311866 комплексонометрический метод Диапазон измерений от 0,010 до 1,00 г/дм3 | Лаборатория № 4 Лаборатория ОТиВК
|  | Массовая (объёмно-эквивалентная) концентрация углекислого натрия (Na2СО3), г/дм3(н.д.), не более | 1 раз из усреднённой пробы за месяц | 0,80 (0,30) | МИ 77-А2-2017 (свидетельство об аттестации № 253.0112/RA.RU.311866 /2017) титриметрический метод Диапазон измерений от 0,10 до 1,00 г/дм3 | Лаборатория ОТиВК
|  | Плотность при 20 °С, г/см3, не менее |  | Фактическое значение | МИ 98-А2-2017 с использованием ареометра Диапазон измерений (1,180 – 1,240) г/см3
|  | Массовая (объёмно-эквивалентная) концентрация сульфат-ионов (SO42-), г/дм3/(н.д.), не более |  | 4,00 (1,67) | МИ 76-А2-017 (свидетельство об аттестации №253.0071/RA.RU.311866/20147) гравиметрический метод Диапазон измерений от 0,10 до 10,0 г/дм3
|  | Массовая (объёмно-эквивалентная) концентрация аммиака в пересчете на ион – аммония NH4+, мг/дм3/(н.д.), не более |  | 5,00 (0,0055) | МИ 78-А2-017 (свидетельство об аттестации № 253.0035/RA.RU.311866/2017) фотоколориметрический метод Диапазон измерений от 0,10 до 7,00 мг/дм3
|  | Массовая (объёмно-эквивалентная) концентрация гидроксид-ионов (ОН-), г/дм3, не более |  | 0,060±0,017/ (0,070±0,020) | МИ 102-А2-2017 Титриметрический метод Диапазон измерений (0,030 – 0,300) н.д.
2. Станция абсорбции
2.1 | Промыватель воздуха фильтров поз.21-3 (ПВФл). Отбор пробы жидкости с трубопровода после аппарата,отм. 36.0 м | Отбор проб | 2 раза в смену |  | ИОТ-Ц-66-08-2022 | Аппаратчик
|  | Общая щелочность (прямой титр),г/дм3 (н.д.), не более | 1 раз из усреднённой пробы за месяц 2 раза в смену | 3,6 (4,0) | МИ 115-А2-2019 Титриметрический метод Диапазон измерений - в жидкостях 1,0 до 300,0 н.д. включительно ИОТ-Ц-66-08-2022 | Лаборатория № 3 Аппаратчик
|  | Массовая (объёмно-эквивалентная) концентрация хлорид-ионов, г/дм3 /(н.д.) | 1 раз из усреднённой пробы за месяц | Фактическое значение | МИ 85-А2-2017 Титриметрический метод Диапазон измерений (0,040 – 106,0) н.д. | Лаборатория № 3
|  | Массовая (объёмно-эквивалентная) концентрация двуокиси углерода, г/дм3 /(н.д.) | 1 раз из усреднённой пробы за месяц | Фактическое значение | МИ 79-А2-2017 Газо-объёмный метод Диапазон измерений (0,020 – 200,0) н.д. | Лаборатория № 3
2.2 | Промыватель воздуха фильтров. поз.21-3 (ПВФл) Замер на коллекторе нагнетания после поз.61-5 (ТВН-360-22-1) вакуумной станции цеха Компрессии отм. 4.0 м | Отбор проб | 1 раз в смену |  | ИОТ-Ц-50-18-2023 МИ 139-А2-2020 | Лаборатория № 3 в присутствии аппаратчика
|  | Массовая концентрация аммиака в газе, выходящем из ПВФл и расчет потерь аммиака с газом на 1 т соды (в пересчёте на аммиачную воду с массовой долей 25,5 %), кг/т соды, не более | 1 раз в смену | 0.8 | МИ 139-А2-2020 Колориметрический метод | Лаборатория № 3
2.3 | Второй промыватель газа колонн поз. 91-7 (ПГКл-II) Отбор пробы жидкости с трубопровода аппарата,отм.28.0 м | Отбор проб | 2 раза в смену |  | ИОТ-Ц-66-08-2022 | Аппаратчик
|  | Общая щелочность (прямой титр),г/дм3 (н.д.), не более | 1 раз в декаду 2 раза в смену | 21,6 (24,0) | МИ 115-А2-2019 Титриметрический метод Диапазон измерений: - в жидкостях 1,0 до 300,0 н.д. включительно | Лаборатория № 3 Аппаратчик
|  | Массовая (объёмно-эквивалентная) концентрация хлорид-ионов, г/дм3 /(н.д.) | 1 раз из усреднённой за месяц пробы | Фактическое значение | МИ 85-А2-2017 Титриметрический метод Диапазон измерений (0,040 – 106,0) н.д. | Лаборатория № 3
|  | Массовая (объёмно-эквивалентная) концентрация двуокиси углерода, г/дм3 /(н.д.) | 1 раз из усреднённой пробы за месяц | Фактическое значение | МИ 79-А2-2017 Газо-объёмный метод Диапазон измерений (0,020 – 200,0) н.д. | Лаборатория № 3
2.4 | Второй промыватель газа колонн поз.91-7( ПГКл-II).Замер газа на трубопроводе после аппарата отм. 40.0 м | Отбор проб | 1 раз в сутки |  | ИОТ-Ц-50-18-2023 МИ 15-А2-2016 | Лаборатория № 3 в присутствии аппаратчика
|  | Объёмная доля углекислого газа, % (об.), не более | 1 раз в сутки | 8 | МИ 15-А2-2016 Газообъемный метод . Диапазон измерений по углекислому газу (0,2 – 99,0) % | Лаборатория № 3
|  | Отбор проб | 1 раз в смену |  | ИОТ-Ц-50-18-2023 МИ 139-А2-2020 | Лаборатория № 3 в присутствии аппаратчика
|  | Массовая концентрация аммиака в газе, выходящем из ПГКл-2 и расчет потерь аммиака с газом на 1 т соды (в пересчёте на аммиачную воду с массовой долей 25,5 %), кг/т соды, не более | 1 раз в смену | 0.8 | МИ 139-А2-2020 Колориметрический метод | Лаборатория № 3
2.5 | Промыватель газа абсорбции поз.31-3 (ПГАБ) Отбор проб жидкости с трубопровода после аппарата отм. 32.0 м | Отбор проб | 2 раза в смену |  | ИОТ-Ц-66-08-2022 | Аппаратчик
|  | Общая щелочность (прямой титр), г/дм3 (н.д.), не более | 1 раз в декаду 2 раза в смену | 36,1(40,0) | МИ 115-А2-2019 Титриметрический метод Диапазон измерений - - в жидкостях 1,0 до 300,0 н.д. включительно | Лаборатория № 3 Аппаратчик
|  | Массовая (объёмно-эквивалентная) концентрация хлорид-ионов, г/дм3 /(н.д.) | 1 раз из усреднённой пробы за месяц | Фактическое значение | МИ 85-А2-2017 Титриметрический метод Диапазон измерений (0,040 – 106,0) н.д. | Лаборатория № 3
|  | Массовая (объёмно-эквивалентная) концентрация двуокиси углерода, г/дм3 /(н.д.) | 1 раз из усреднённой пробы за месяц | Фактическое значение | МИ 79-А2-2017 Газо-объёмный метод Диапазон измерений (0,020 – 200,0) н.д. | Лаборатория № 3
2.6 | Промыватель газа абсорбции поз.31-3 (ПГАБ). Замер газа с коллектора отд. Карбонизация-1 отм. 17.0 м | Отбор проб | 2 раза в смену |  | ИОТ-Ц-50-18-2023 МИ 15-А2-2016 | Лаборатория № 3 в присутствии аппаратчика
|  | Объёмная доля углекислого газа, % (об.), не менее | 2 раза в смену | 90 | МИ 15-А2-2016 Газообъемный метод . Диапазон измерений по углекислому газу (0,2 – 99,0) % | Лаборатория № 3
2.7 | Холодильник газа дистилляции поз.81-7 (ХГДС). Отбор проб конденсата после аппарата с коллектора отм. 36.0 м; 40.0 м | Отбор проб | 2 раза в смену |  | ИОТ-Ц-66-08-2022 | Аппаратчик
|  | Общая щелочность (прямой титр),г/дм3 (н.д.), не менее | 1 раз из усреднённой пробы за месяц 2 раза в смену | 144,3 (160,0) | МИ 115-А2-2019 Титриметрический метод Диапазон измерений - - в жидкостях 1,0 до 300,0 н.д. включительно ИОТ-Ц-66-08-2022 | Лаборатория № 3 Аппаратчик
|  | Массовая (объёмно-эквивалентная) концентрация хлорид-ионов, г/дм3 /(н.д.), не более | 1 раз из усреднённой пробы за месяц | 0,53(0,30) | МИ 85-А2-2017 Титриметрический метод Диапазон измерений (0,040 – 106,0) н.д. | Лаборатория № 3
|  | Массовая (объёмно-эквивалентная) концентрация двуокиси углерода, г/дм3 /(н.д.) | 1 раз из усреднённой пробы за месяц | Фактическое значение | МИ 79-А2-2017 Газо-объёмный метод Диапазон измерений (0,020 – 200,0) н.д. | Лаборатория № 3
2.8 | Сборник аммонизированного рассола (САР) поз.151,2. Отбор проб с коллектора отм.12.0м; 22.0м | Отбор проб | 10-12 раз в смену |  | ИОТ-Ц-66-08-2022 | Аппаратчик
|  | Общая щелочность (прямой титр), г/дм3 (н.д.) | 10-12 раз в смену не реже 1 раза в час | Летом:(90,2÷93,8)/ (100,0÷104,0) Зимой:(92,0÷95,6)/(102,0÷106,0) | МИ 115-А2-2019 Титриметрический метод Диапазон измерений - в жидкостях 1,0 до 300,0 н.д. включительно ИОТ-Ц-66-08-2022 | Лаборатория № 3 Аппапратчик
|  | Массовая (объёмно-эквивалентная) концентрация хлорид-ионов, г/дм3 (н.д.), не менее | 2 раза в смену и из усредненной пробы за смену | 153,9 (86,8) | МИ 85-А2-2017 Титриметрический метод Диапазон измерений (0,040 – 106,0) н.д. | Лаборатория № 3
|  | Массовая (объёмно-эквивалентная) концентрация сульфид-ионов, г/дм3 (н.д.) | 2 раза в смену 4 раза в смену | 0,16÷0,80 (0,20÷1,00) | МИ 141-А2-2020 Титриметрический метод (0,10 – 300,00) н.д. ИОТ-Ц-66-08-2018 | Лаборатория № 3 Аппапратчик
|  | Массовая (объёмно-эквивалентная) концентрация двуокиси углерода, г/дм3 /(н.д.) | 1 раз в смену из усредненной пробы за смену | 55,0(50,0) | МИ 79-А2-2017 Газо-объёмный метод Диапазон измерений (0,020 – 200,0) н.д. | Лаборатория № 3
2.9 | Коллектор оборотной воды на входе в цех АДК-1 отм. 0.0 м | Отбор проб | 2 раза в смену |  | ИОТ-Ц-50-18-2018 МИ 140-А2-2020 | Лаборатория № 3
|  | Массовая концентрация аммиака и ионов аммония в пересчёте на ион аммония, мг/дм3, не более | 2 раза в смену | 0.5 | МИ 140-А2-2020 Колориметрический метод Диапазон измерений (0,3 – 1000) мг/дм3 | Лаборатория № 3
2.10 | Общий коллектор отходящей воды (№ 1059) | Отбор проб | 2 раза в смену |  | ИОТ-Ц-50-18-2018 МИ 140-А2-2020 | Лаборатория № 3
|  | Массовая концентрация аммиака и ионов аммония в пересчёте на ион аммония, мг/дм3, не более | 2 раза в смену | 0.5 | МИ 140-А2-2020 Колориметрический метод Диапазон измерений (0,3 – 1000) мг/дм3 | Лаборатория № 3
2.11 | Коллектор отходящей воды в водооборот после охлаждения в ХГДС поз.81-7(ХГДС), поз.121-7 (АБ-II), поз.112,5 (АБ-I), отм. 0.0 м (отм.0.0м) | Отбор проб | 2 раза в смену |  | ИОТ-Ц-50-18-2018 МИ 140-А2-2020 | Лаборатория № 3
|  | Массовая концентрация аммиака и ионов аммония в пересчёте на ион аммония, мг/дм3, не более | 2 раза в смену | 0.5 | МИ 140-А2-2020 Колориметрический метод Диапазон измерений (0,3 – 1000) мг/дм3 | Лаборатория № 3
3. Станция карбонизации
3.1 | Колонна предварительной карбонизации (КлПК) поз.51,Отбор проб жидкости отм. 12.0 м | Отбор проб | 3 раза в смену |  | ИОТ-Ц-66-10-2023 ИОТ-Ц-66-38-2023 | Аппаратчик
|  | Общая щелочность (прямой титр),г/дм3 (н.д.) | 1 раз в сутки | Фактическое значение | МИ 115-А2-2019 Титриметрический метод Диапазон измерений - - в жидкостях 1,0 до 300,0 н.д. включительно | Лаборатория № 3
|  | Массовая (объёмно-эквивалентная) концентрация ионов аммония, г/дм3 /(н.д.) | 1 раз в сутки | Фактическое значение | МИ 116-А2-2019 Титриметрический метод Диапазон измерений: - в жидкостях 1,0 до 300,0 н.д. включительно | Лаборатория № 3
|  | Массовая (объёмно-эквивалентная) концентрация хлорид-ионов, г/дм3 /(н.д.) | 1 раз в сутки | Фактическое значение | МИ 85-А2-2017 Титриметрический метод Диапазон измерений (0,040 – 106,0) н.д. | Лаборатория № 3
|  | Массовая (объёмно-эквивалентная) концентрация двуокиси углерода, г/дм3 /(н.д.) | 2 раза в смену | 60,5÷74,8 (55,0÷68,0) | МИ 79-А2-2017 Газо-объёмный метод Диапазон измерений (0,020 – 200,0) н.д. | Лаборатория № 3
3.2 | Первый промыватель газа колонн поз.521-3 (ПГКл-I) Отбор проб жидкости отм. 0.0 м | Отбор проб | 1-2 раза в смену |  | ИОТ-Ц-66-10-2023 ИОТ-Ц-66-38-2023 | Аппаратчик
|  | Общая щелочность (прямой титр),г/дм3 (н.д.) | 1 раз в сутки | Фактическое значение | МИ 115-А2-2019 Титриметрический метод Диапазон измерений - - в жидкостях 1,0 до 300,0 н.д. включительно | Лаборатория № 3
|  | Массовая (объёмно-эквивалентная) концентрация ионов аммония, г/дм3 /(н.д.) | 1 раз в сутки | Фактическое значение | МИ 116-А2-2019 Титриметрический метод Диапазон измерений: - в жидкостях 1,0 до 300,0 н.д. включительно | Лаборатория № 3
|  | Массовая (объёмно-эквивалентная) концентрация хлорид-ионов, г/дм3 /(н.д.) | 1 раз в сутки | Фактическое значение | МИ 85-А2-2017 Титриметрический метод Диапазон измерений (0,040 – 106,0) н.д. | Лаборатория № 3
|  | Массовая (объёмно-эквивалентная) концентрация двуокиси углерода, г/дм3 /(н.д.) | 1-2 раза в смену | 71,5÷85,8 (65,0÷78,0) | МИ 79-А2-2017 Газо-объёмный метод Диапазон измерений (0,020 – 200,0) н.д. | Лаборатория № 3
3.3 | Коллектор газа 1-го ввода (смешанный газ) в нижнюю часть осадительных карбоколонн отм. 12.0 м | Отбор проб | 2 раза в смену |  | ИОТ-Ц-50-18-2023 МИ 15-А2-2016 | Лаборатория № 3 в присутствии аппаратчика
|  | Объёмная доля углекислого газа,% (об.), не менее | 2 раза в смену | 70 | МИ 15-А2-2016 Газообъемный метод . Диапазон измерений по углекислому газу (0,2 – 99,0) % | Лаборатория № 3
3.4 | Коллектор суспензии гидрокарбоната натрия с карбоколонн на группу барабанных вакуум – фильтров поз. 5812-20 отм. 8.0 м и ленточные фильтры поз.F201, поз.F402 отм. 12.0 м | Отбор проб | 12 раз в смену |  | ИОТ-Ц-66-10-2023 ИОТ-Ц-66-38-2023 | Аппаратчик
|  | Общая щелочность (прямой титр),г/дм3 (н.д.) | 2 раза в смену с ленточных фильтров и группы колонн с барабанных фильтров и из усредненных проб за смену не менее 1 раза в смену с каждой колонны | Летом: 19,8÷30,7 (22,0÷34,0) Зимой: 19,8÷27,1 (22,0÷30,0) | МИ 115-А2-2019 Титриметрический метод Диапазон измерений - в суспензиях от 1,0 до 130,0 н.д. включительно ИОТ-Ц-66-10-2023 ИОТ-Ц-66-38-2023 | Лаборатория № 3 Аппаратчик
|  | Массовая (объёмно-эквивалентная) концентрация ионов аммония, г/дм3 /(н.д.) | 2 раза в смену с ленточных фильтров и группы колонн с барабанных фильтров и из усредненных проб за смену | Летом: 81,2÷92,0 (90,0÷102,0) Зимой: 83,0÷90,2 (92,0÷100,0) | МИ 116-А2-2019 Титриметрический метод Диапазон измерений: в суспензиях от 1,0 до 140,0 н.д. включительно | Лаборатория № 3
|  | Массовая (объёмно-эквивалентная) концентрация NH3связ, г/дм3/(н.д.), не менее | 2 раза в смену с ленточных фильтров и группы колонн с барабанных фильтров и из усредненных проб за смену | Летом: 61,3 (68,0), Зимой: 63,1 (70,0) | МИ 116-А2-2019 Расчётный метод | Лаборатория № 3
|  | Массовая (объёмно-эквивалентная) концентрация хлорид-ионов, г/дм3 /(н.д.), не менее | 1-2 раза в смену с ленточных фильтров и группы колонн с барабанных фильтров и из усредненных проб за смену | 168,4 (95,0) | МИ 85-А2-2017 Титриметрический метод Диапазон измерений (0,040 – 106,0) н.д. | Лаборатория № 3
|  | Массовая (объёмно-эквивалентная) концентрация двуокиси углерода, г/дм3 /(н.д.) | 1 раз из усредненных проб за смену | 42,9÷46,2 (39,0÷42,0) | МИ 79-А2-2017 Газо-объёмный метод Диапазон измерений (0,020 – 200,0) н.д. | Лаборатория № 3
3.5 | Коллектор речной воды на входе в отделение Карбонизации-1 отм. 0.0 м (точка выведена в лабораторию) | Отбор проб | 2 раза в смену |  | ИОТ-Ц-50-18-2018 | Лаборатория № 3
|  | Массовая концентрация аммиака и ионов аммония в пересчёте на ион аммония, мг/дм3, не более | 2 раза в смену | 0.5 | МИ 140-А2-2020 Колориметрический метод Диапазон измерений (0,3 – 1000) мг/дм3 | Лаборатория № 3
3.6 | Коллектор отходящей воды в водооборот после охлаждения в холодильных бочках 1-ой группы колонн, после ПГКл-I(1-2 гр.), отм. 0.0 м | Отбор проб | 2 раза в смену |  | ИОТ-Ц-50-18-2018 МИ 140-А2-2020 | Лаборатория № 3
|  | Массовая концентрация аммиака и ионов аммония в пересчёте на ион аммония, мг/дм3, не более | 2 раза в смену | 0.5 | МИ 140-А2-2020 Колориметрический метод Диапазон измерений (0,3 – 1000) мг/дм3 | Лаборатория № 3
3.7 | Коллектор отходящей воды в водооборот после охлаждения в холодильных бочках 2-ой группы колонн,(3 гр.), отм. 0.0 м | Отбор проб | 2 раза в смену |  | ИОТ-Ц-50-18-2018 МИ 140-А2-2020 | Лаборатория № 3
|  | Массовая концентрация аммиака и ионов аммония в пересчёте на ион аммония, мг/дм3, не более | 2 раза в смену | 0.5 | МИ 140-А2-2020 Колориметрический метод Диапазон измерений (0,3 – 1000) мг/дм3 | Лаборатория № 3
3.8 | Коллектор отходящей воды в водооборот после охлаждения в холодильных бочках 3-ей группы колонн, (4К), отм. 0.0 м | Отбор проб | 2 раза в смену |  | ИОТ-Ц-50-18-2018 МИ 140-А2-2020 | Лаборатория № 3
|  | Массовая концентрация аммиака и ионов аммония в пересчёте на ион аммония, мг/дм3, не более | 2 раза в смену | 0.5 | МИ 140-А2-2020 Колориметрический метод Диапазон измерений (0,3 – 1000) мг/дм3 | Лаборатория № 3
3.9 | Коллектор отходящей воды в водооборот после охлаждения в холодильных бочках 2-ой группы колонн, ХГСП (4 гр.), отм. 0.0 м | Отбор проб | 2 раза в смену |  | ИОТ-Ц-50-18-2018 МИ 140-А2-2020 | Лаборатория № 3
|  | Массовая концентрация аммиака и ионов аммония в пересчёте на ион аммония, мг/дм3, не более | 2 раза в смену | 0.5 | МИ 140-А2-2020 Колориметрический метод Диапазон измерений (0,3 – 1000) мг/дм3 | Лаборатория № 3
4.Станция фильтрации
(наработка соды кальцинированной марки Б с массовой долей хлоридов не более 0,15 %)
4.1 | Сырой гидрокарбонат натрия с ленточных вакуум-фильтров поз.F-201, поз.F-401,отм. 8.0 м | Отбор проб | 12 раз в смену |  | ИОТ-Ц-66-11-2023 | Аппаратчик
|  | Массовая доля хлоридов в пересчёте на хлорид натрия, %, не более | 12 раз в смену с каждого фильтра | 0.08 | МИ 103-А2-2018 Титриметрический метод Диапазон измерений (0,030 – 2,00) % | Лаборатория № 3
|  | Массовая доля влаги, %, не более | 4-6 раз в смену с каждого фильтра | 16.8 | МИ 107-А2-2019 Титриметрический метод Диапазон измерений (10,0 – 40,0) % | Лаборатория № 3
|  | Массовая доля железа в пересчете на оксид железа (III), % не более | 2 раза в смену из усредненной пробы по ленточным фильтрам | 0.0015 | МИ 104-А2-2018 Фотоколориметрический метод Диапазон измерений (0,00030 – 0,0100) % | Лаборатория № 3
4.2 | Промывная вода с ленточных вакуум-фильтро в поз.F-201, оз.F-401,отм.12.0 м и с барабанных вакуум-фильтров поз.5812-19, отм. 12.0 м | Отбор проб | 2 раза в смену |  | ИОТ-Ц-66-11-2023 | Аппаратчик
|  | Общая щелочность (прямой титр),г/дм3 (н.д.), не более | 2 раза в смену | 22,5 (25,0) | МИ 115-А2-2019 Титриметрический метод Диапазон измерений - - в жидкостях 1,0 до 300,0 н.д. включительно | Лаборатория № 3
|  | Массовая (объёмно-эквивалентная) концентрация ионов аммония, г/дм3 /(н.д.) | 1 раз из усреднённой за месяц пробы | Фактическое значение | МИ 116-А2-2019 Титриметрический метод Диапазон измерений: - в жидкостях 1,0 до 300,0 н.д. включительно | Лаборатория № 3
|  | Массовая (объёмно-эквивалентная) концентрация хлорид-ионов, г/дм3 /(н.д.), не более | 2 раза в смену | 0,53(0,30) | МИ 85-А2-2017 Титриметрический метод Диапазон измерений (0,040 – 106,0) н.д. | Лаборатория № 3
|  | Массовая (объёмно-эквивалентная) концентрация двуокиси углерода, г/дм3 /(н.д.) | 1 раз из усредненной пробы за смену | Фактическое значение | МИ 79-А2-2017 Газо-объёмный метод Диапазон измерений (0,020 – 200,0) н.д. | Лаборатория № 3
4.3 | Коллектор маточной жидкости с каждого ленточного фильтра поз.F-201, поз.F-401,отм. 0.0 м | Отбор проб | 12 раз в смену |  | ИОТ-Ц-66-11-2023 | Аппаратчик
|  | Массовая (объёмно-эквивалентная) концентрация хлорид-ионов, г/дм3 /(н.д.), не менее | 2-3 раза в смену с каждого фильтра и 1 раз из усредненной пробы с каждого фильтра за смену | 161,3 (91,0) | МИ 85-А2-2017 Титриметрический метод Диапазон измерений (0,040 – 106,0) н.д. | Лаборатория № 3
|  | Общая щелочность (прямой титр), г/дм3 (н.д.) | 1 раз из усредненной пробы за смену | Фактическое значение | МИ 115-А2-2019 Титриметрический метод Диапазон измерений - - в жидкостях 1,0 до 300,0 н.д. включительно | Лаборатория № 3
|  | Массовая (объёмно-эквивалентная) концентрация ионов аммония, г/дм3 /(н.д.) | 1 раз из усредненной пробы за смену | Фактическое значение | МИ 116-А2-2019 Титриметрический метод Диапазон измерений - - в жидкостях 1,0 до 300,0 н.д. включительно | Лаборатория № 3
|  | Массовая (объёмно-эквивалентная) концентрация NH3связ, г/дм3/(н.д.) | 1 раз из усредненной пробы за смену | Фактическое значение | МИ 116-А2-2019 Расчётный метод | Лаборатория № 3
|  | Массовая (объёмно-эквивалентная) концентрация двуокиси углерода, г/дм3 /(н.д.) | 1 раз из усредненной пробы за смену | Фактическое значение | МИ 79-А2-2017 Газо-объёмный метод Диапазон измерений (0,020 – 200,0) н.д. | Лаборатория № 3
|  | Потери гидрокарбоната натрия, %, не более | 1 раз в смену | 3.5 | МИ 116-А2-2019 Расчётный метод | Лаборатория № 3
4.4. | Сырой гидрокарбонат натрия с барабанных вакуум-фильтров поз.5812-19,отм. 8.0 м | Отбор проб | 12 раз в смену |  | ИОТ-Ц-66-11-2023 | Аппаратчик
|  | Массовая доля хлоридов в пересчёте на хлорид натрия, %, не более | 12 раз в смену с каждого фильтра (10 раз в смену с каждого фильтра и 2 раза в смену с группы фильтров) | 0.08 | МИ 103-А2-2018 Титриметрический метод Диапазон измерений (0,030 – 2,00) % | Лаборатория № 3
|  | Массовая доля влаги, %, не более | 4-6 раз в смену с группы вакуум фильтров | 17 | МИ 107-А2-2019 Титриметрический метод Диапазон измерений (10,0 – 40,0) % | Лаборатория № 3
|  | Массовая доля железа в пересчете на оксид железа (III), % не более | 2 раза в смену с группы вакуум фильтров | 0.0015 | МИ 104-А2-2018 Фотоколориметрический метод Диапазон измерений (0,00030 – 0,0100) % | Лаборатория № 3
4.5 | Коллектор маточной жидкости с группы барабанных вакуум-фильтров поз.5812-19,отм. 0.0 м | Отбор проб | 12 раз в смену |  | ИОТ-Ц-66-11-2023 | Аппаратчик
|  | Массовая (объёмно-эквивалентная) концентрация хлорид-ионов, г/дм3 /(н.д.), не менее | 2-3 раза в смену и 1 раз из усредненной пробы за смену | 145,4(82,0) | МИ 85-А2-2017 Титриметрический метод Диапазон измерений (0,040 – 106,0) н.д. | Лаборатория № 3
|  | Общая щелочность (прямой титр), г/дм3 (н.д.) | 1 раз из усредненной пробы за смену | Фактическое значение | МИ 115-А2-2019 Титриметрический метод Диапазон измерений - - в жидкостях 1,0 до 300,0 н.д. включительно | Лаборатория № 3
|  | Массовая (объёмно-эквивалентная) концентрация ионов аммония, г/дм3 /(н.д.) | 1 раз из усредненной пробы за смену | Фактическое значение | МИ 116-А2-2019 Титриметрический метод Диапазон измерений - - в жидкостях 1,0 до 300,0 н.д. включительно | Лаборатория № 3
|  | Массовая (объёмно-эквивалентная) концентрация NH3связ, г/дм3/(н.д.) | 1 раз из усредненной пробы за смену | Фактическое значение | МИ 116-А2-2019 Расчётный метод | Лаборатория № 3
|  | Массовая (объёмно-эквивалентная) концентрация двуокиси углерода, г/дм3 /(н.д.) | 1 раз из усредненной пробы за смену | Фактическое значение | МИ 79-А2-2017 Газо-объёмный метод Диапазон измерений (0,020 – 200,0) н.д. | Лаборатория № 3
|  | Потери гидрокарбоната натрия, %, не более | 1 раз в смену | 10 | МИ 116-А2-2019 Расчётный метод | Лаборатория № 3
5. Станция фильтрации
(наработка соды кальцинированной марки Б с массовой долей хлоридов не более 0,5 %)
5.1 | Сырой гидрокарбонат натрия с ленточных вакуум-фильтров поз.F-201, поз.F-401,отм. 8.0 м | Отбор проб | 12 раз в смену |  | ИОТ-Ц-66-11-2023 | Аппаратчик
|  | Массовая доля хлоридов в пересчёте на хлорид натрия, %, не более | 12 раз в смену с каждого фильтра | 0.25 | МИ 103-А2-2018 Титриметрический метод Диапазон измерений (0,030 – 2,00) % | Лаборатория № 3
|  | Массовая доля влаги, %, не более | 4-6 раз в смену с каждого фильтра | 16.8 | МИ 107-А2-2019 Титриметрический метод Диапазон измерений (10,0 – 40,0) % | Лаборатория № 3
|  | Массовая доля железа в пересчете на оксид железа (III), % не более | 2 раза в смену из усредненной пробы по ленточным фильтрам | 0.0015 | МИ 104-А2-2018 Фотоколориметрический метод Диапазон измерений (0,00030 – 0,0100) % | Лаборатория № 3
5.2 | Промывная вода с ленточных вакуум-фильтро в поз.F-201, оз.F-401,отм.12.0 м и с барабанных вакуум-фильтров поз.5812-19, отм. 12.0 м | Отбор проб | 2-3 раза в смену |  | ИОТ-Ц-66-11-2023 | Аппаратчик
|  | Общая щелочность (прямой титр),г/дм3 (н.д.), не более | 2-3 раза в смену | 22,5 (25,0) | МИ 115-А2-2019 Титриметрический метод Диапазон измерений - - в жидкостях 1,0 до 300,0 н.д. включительно | Лаборатория № 3
|  | Массовая (объёмно-эквивалентная) концентрация ионов аммония, г/дм3 /(н.д.) | 1 раз из усреднённой за месяц пробы | Фактическое значение | МИ 116-А2-2019 Титриметрический метод Диапазон измерений: - в жидкостях 1,0 до 300,0 н.д. включительно | Лаборатория № 3
|  | Массовая (объёмно-эквивалентная) концентрация хлорид-ионов, г/дм3 /(н.д.), не более | 2-3 раза в смену | 0,53 (0,30) | МИ 85-А2-2017 Титриметрический метод Диапазон измерений (0,040 – 106,0) н.д. | Лаборатория № 3
|  | Массовая (объёмно-эквивалентная) концентрация двуокиси углерода, г/дм3 /(н.д.) | 1 раз из усредненной пробы за смену | Фактическое значение | МИ 79-А2-2017 Газо-объёмный метод Диапазон измерений (0,020 – 200,0) н.д. | Лаборатория № 3
5.3 | Коллектор маточной жидкости с каждого ленточного фильтра поз.F-201, поз.F-401,отм. 0.0 м | Отбор проб | 12 раз в смену |  | ИОТ-Ц-66-11-2023 | Аппаратчик
|  | Массовая (объёмно-эквивалентная) концентрация хлорид-ионов, г/дм3 /(н.д.), не менее | 2-3 раза в смену с каждого фильтра и 1 раз из усредненной пробы за смену | 164,9 (93,0) | МИ 85-А2-2017 Титриметрический метод Диапазон измерений (0,040 – 106,0) н.д. | Лаборатория № 3
|  | Общая щелочность (прямой титр), г/дм3 (н.д.) | 1 раз из усредненной пробы за смену | Фактическое значение | МИ 115-А2-2019 Титриметрический метод Диапазон измерений - - в жидкостях 1,0 до 300,0 н.д. включительно | Лаборатория № 3
|  | Массовая (объёмно-эквивалентная) концентрация ионов аммония, г/дм3 /(н.д.) | 1 раз из усредненной пробы за смену | Фактическое значение | МИ 116-А2-2019 Титриметрический метод Диапазон измерений: - в жидкостях 1,0 до 300,0 н.д. включительно | Лаборатория № 3
|  | Массовая (объёмно-эквивалентная) концентрация NH3связ, г/дм3/(н.д.) | 1 раз из усредненной пробы за смену | Фактическое значение | МИ 116-А2-2019 Расчётный метод | Лаборатория № 3
|  | Массовая (объёмно-эквивалентная) концентрация двуокиси углерода, г/дм3 /(н.д.) | 1 раз из усредненной пробы за смену | Фактическое значение | МИ 79-А2-2017 Газо-объёмный метод Диапазон измерений (0,020 – 200,0) н.д. | Лаборатория № 3
|  | Потери гидрокарбоната натрия, %, не более | 1 раз в смену | 2.8 | МИ 116-А2-2019 Расчётный метод | Лаборатория № 3
5.4. | Сырой гидрокарбонат натрия с барабанных вакуум-фильтров поз.5812-19,отм. 8.0 м | Отбор проб | 12 раз в смену |  | ИОТ-Ц-66-11-2023 | Аппаратчик
|  | Массовая доля хлоридов в пересчёте на хлорид натрия, %, не более | 12 раз в смену с каждого фильтра (10 раз в смену с каждого фильтра и 2 раза в смену с группы фильтров) | 0.4 | МИ 103-А2-2018 Титриметрический метод Диапазон измерений (0,030 – 2,00) % | Лаборатория № 3
|  | Массовая доля влаги, %, не более | 4-6 раз в смену с группы вакуум фильтров | 17 | МИ 107-А2-2019 Титриметрический метод Диапазон измерений (10,0 – 40,0) % | Лаборатория № 3
|  | Массовая доля железа в пересчете на оксид железа (III), % не более | 2 раза в смену с группы вакуум фильтров | 0.0015 | МИ 104-А2-2018 Фотоколориметрический метод Диапазон измерений (0,00030 – 0,0100) % | Лаборатория № 3
5.5 | Коллектор маточной жидкости с группы барабанных вакуум-фильтров поз.5812-19,отм. 0.0 м | Отбор проб | 12 раз в смену |  | ИОТ-Ц-66-11-2023 | Аппаратчик
|  | Массовая (объёмно-эквивалентная) концентрация хлорид-ионов, г/дм3 /(н.д.), не менее | 2-3 раза в смену и 1 раз из усредненной пробы за смену | 156,0 (88,0) | МИ 85-А2-2017 Титриметрический метод Диапазон измерений (0,040 – 106,0) н.д. | Лаборатория № 3
|  | Общая щелочность (прямой титр), г/дм3 (н.д.) | 1 раз из усредненной пробы за смену | Фактическое значение | МИ 115-А2-2019 Титриметрический метод Диапазон измерений - в жидкостях (1,0 до 300,0) н.д. | Лаборатория № 3
|  | Массовая (объёмно-эквивалентная) концентрация ионов аммония, г/дм3 /(н.д.) | 1 раз из усредненной пробы за смену | Фактическое значение | МИ 116-А2-2019 Титриметрический метод Диапазон измерений: в жидкостях от 1,0 до 300,0 н.д. | Лаборатория № 3
|  | Массовая (объёмно-эквивалентная) концентрация NH3связ, г/дм3/(н.д.) | 1 раз из усредненной пробы за смену | Фактическое значение | МИ 116-А2-2019 Расчётный метод | Лаборатория № 3
|  | Массовая (объёмно-эквивалентная) концентрация двуокиси углерода, г/дм3 /(н.д.) | 1 раз из усредненной пробы за смену | Фактическое значение | МИ 79-А2-2017 Газо-объёмный метод Диапазон измерений (0,020 – 200,0) н.д. | Лаборатория № 3
|  | Потери гидрокарбоната натрия, %, не более | 1 раз в смену | 5 | МИ 116-А2-2019 Расчётный метод | Лаборатория № 3
5.7 | Сборник фильтровой жидкости поз. 291,2 (СФЖ). Коллектор всаса центробежного насоса фильтровой жидкости (поз.311-5), сборника фильтровой жидкости поз. 291,2 (СФЖ) Отм.0.0 м | Отбор проб | 12 раз в смену |  | ИОТ-Ц-66-11-2023 | Аппаратчик
|  | Массовая (объёмно-эквивалентная) концентрация хлорид-ионов, г/дм3 /(н.д.), не менее | 2-3 раза в смену и из усредненной пробы за смену | Фактическое значение | МИ 85-А2-2017 Титриметрический метод Диапазон измерений (0,040 – 106,0) н.д. | Лаборатория № 3
|  | Общая щелочность (прямой титр), г/дм3 (н.д.) | 2-3 раза в смену и из усредненной пробы за смену | Фактическое значение | МИ 115-А2-2019 Титриметрический метод Диапазон измерений - в жидкостях (1,0 до 300,0) н.д. | Лаборатория № 3
|  | Массовая (объёмно-эквивалентная) концентрация ионов аммония, г/дм3 /(н.д.) | 2-3 раза в смену и из усредненной пробы за смену | Фактическое значение | МИ 116-А2-2019 Титриметрический метод Диапазон измерений: в жидкостях от 1,0 до 300,0 н.д. | Лаборатория № 3
|  | Массовая (объёмно-эквивалентная) концентрация NH3связ, г/дм3/(н.д.) | 2-3 раза в смену и из усредненной пробы за смену | Фактическое значение | МИ 116-А2-2019 Расчётный метод | Лаборатория № 3
|  | Массовая (объёмно-эквивалентная) концентрация двуокиси углерода, г/дм3 /(н.д.) | 1 раз в смену из усредненной пробы за смену | Фактическое значение | МИ 79-А2-2017 Газо-объёмный метод Диапазон измерений (0,020 – 200,0) н.д. | Лаборатория № 3
6.Станция охлаждения и промывки газа содовых печей (паровых кальцинаторов) отделения Карбонизации-1
6.1 | Конденсат на выходе из холодильника газа содовых печей (паровых кальцинаторов) (ХГСП) (ХГПК) поз.691-5 отм. 4.0 м | Отбор проб | 1 раз в сутки |  | ИОТ-Ц-66-10-2023 ИОТ-Ц-66-38-2023 | Аппаратчик
|  | Общая щелочность (прямой титр),г/дм3 (н.д.) | 1 раз в сутки | Фактическое значение | МИ 115-А2-2019 Титриметрический метод Диапазон измерений - - в жидкостях 1,0 до 300,0 н.д. включительно | Лаборатория № 3
|  | Массовая (объёмно-эквивалентная) концентрация ионов аммония, г/дм3 /(н.д.) | 1 раз в сутки | Фактическое значение | МИ 116-А2-2019 Титриметрический метод Диапазон измерений: - в жидкостях 1,0 до 300,0 н.д. включительно | Лаборатория № 3
|  | Массовая (объёмно-эквивалентная) концентрация хлорид-ионов, г/дм3 /(н.д.), не более | 1 раз в сутки | 0,53 (0,30) | МИ 85-А2-2017 Титриметрический метод Диапазон измерений (0,040 – 106,0) н.д. | Лаборатория № 3
|  | Массовая (объёмно-эквивалентная) концентрация двуокиси углерода, г/дм3 /(н.д.) | 1 раз в сутки | Фактическое значение | МИ 79-А2-2017 Газо-объёмный метод Диапазон измерений (0,020 – 200,0) н.д. | Лаборатория № 3
7. Станция дистилляции
7.1 | Коллектор флегмы (конденсата) после конденсатора дистилляции и трубопровод выходящей жидкости из конденсатора дистилляции поз.331-7 (КДС),отм. 36.0 м; 40.0 м | Отбор проб | 1 раз в декаду |  | ИОТ-Ц-66-06-2023 | Аппаратчик
|  | Общая щелочность (прямой титр),г/дм3 (н.д.) | 1 раз в декаду | Фактическое значение | МИ 115-А2-2019 Титриметрический метод Диапазон измерений - - в жидкостях 1,0 до 300,0 н.д. включительно | Лаборатория № 3
|  | Массовая (объёмно-эквивалентная) концентрация ионов аммония, г/дм3 /(н.д.) | 1 раз в декаду | Фактическое значение | МИ 116-А2-2019 Титриметрический метод Диапазон измерений: - в жидкостях 1,0 до 300,0 н.д. включительно | Лаборатория № 3
|  | Массовая (объёмно-эквивалентная) концентрация хлорид-ионов, г/дм3 /(н.д.) | 1 раз в декаду | Фактическое значение | МИ 85-А2-2017 Титриметрический метод Диапазон измерений (0,040 – 106,0) н.д. | Лаборатория № 3
|  | Массовая (объёмно-эквивалентная) концентрация двуокиси углерода, г/дм3 /(н.д.) | 1 раз из усреднённой пробы за месяц | Фактическое значение | МИ 79-А2-2017 Газо-объёмный метод Диапазон измерений (0,020 – 200,0) н.д. | Лаборатория № 3
7.2 | Коллектор жидкости после теплообменника дистилляции поз.34 1-7 (ТДС), отм. 16.0 м | Отбор проб | 1 раз в смену |  | ИОТ-Ц-66-06-2023 ИОТ-Ц-50-18-2023 | Аппаратчик в присутствии Лаборатории № 3
|  | Массовая (объёмно-эквивалентная) концентрация хлорид-ионов, г/дм3 /(н.д.), не более | 1 раз из усредненной пробы за смену | Фактическое значение | МИ 85-А2-2017 Титриметрический метод Диапазон измерений (0,040 – 106,0) н.д. | Лаборатория № 3
|  | Массовая (объёмно-эквивалентная) концентрация двуокиси углерода, г/дм3 /(н.д.) | 1 раз в смену | 2,20 (2,00) | МИ 79-А2-2017 Газо-объёмный метод Диапазон измерений (0,020 – 200,0) н.д. | Лаборатория № 3
7.3 | Коллектор жидкости после испарителя поз.401-7 (ИС) отм. 0.0 м | Отбор проб | 12 раз в смену |  | ИОТ-Ц-66-06-2023 ИОТ-Ц-50-18-2023 | Аппаратчик в присутствии Лаборатории № 3
|  | Массовая (объёмно-эквивалентная) концентрация аммиака, г/дм3/(н.д., н.д./2л), не более | 1 раз в смену с каждого элемента и из усредненной пробы за смену | 0,13 (0,15; 15,0) | МИ 117-А2-2019 Титриметрический метод Диапазон измерений от 1,0 до 1000,0 (н.д. *100; н.д./2л) | Лаборатория № 3
|  | Массовая (объёмно-эквивалентная) концентрация хлорид-ионов, г/дм3 /(н.д.), не менее | 1 раз в смену с каждого элемента и из усредненной пробы за смену | 106,4 (60,0) | МИ 85-А2-2017 Титриметрический метод Диапазон измерений (0,040 – 106,0) н.д. | Лаборатория № 3
|  | Массовая (объемно-эквивалентная ) концентрация активного гидроксида кальция в пересчёте на активную окись кальция (СаОакт), г/дм3/(н.д.), не более | 1 раз в смену с каждого элемента и из усредненной пробы за смену не менее 1 раза в час | 3,5 (2,5) | МИ 144-А2-2020 Титриметрический метод Диапазон измерений (0,2 – 20,0) н.д. ИОТ-Ц-66-06-2023 | Лаборатория № 3 Аппаратчик
7.4 | Шламопровод цеховой дистиллерной жидкости поз.411,2 (отбор проб с коллектора всаса насосов шлама (поз.422-6), отм. 0.0 м | Отбор проб | 12 раз в смену |  | ИОТ-Ц-66-06-2023 ИОТ-Ц-50-18-2023 | Аппаратчик в присутствии Лаборатории № 3
|  | Массовая (объёмно-эквивалентная) концентрация аммиака, г/дм3/(н.д., н.д./2л), не более | 6 раз в смену и из усредненной пробы за смену | 0,13 (0,15; 15,0) | МИ 117-А2-2019 Титриметрический метод Диапазон измерений от 1,0 до 1000,0 (н.д. *100; н.д./2л) | Лаборатория № 3
|  | Массовая (объёмно-эквивалентная) концентрация хлорид-ионов, г/дм3 /(н.д.), не менее | 2-3 раза в смену и из усредненной пробы за смену | 106,4 (60,0) | МИ 85-А2-2017 Титриметрический метод Диапазон измерений (0,040 – 106,0) н.д. | Лаборатория № 3
|  | Массовая (объемно-эквивалентная ) концентрация активного гидроксида кальция в пересчёте на активную окись кальция (СаОакт), г/дм3/(н.д.), не более | 6 раз в смену и из усредненной пробы за смену | 3,5 (2,5) | МИ 144-А2-2020 Титриметрический метод Диапазон измерений (0,2 – 20,0) н.д. | Лаборатория № 3
|  | Плотность, г/см3 | 1 раз из усредненной пробы за месяц | Фактическое значение | МИ 142-А2-2020 Диапазон измерений (0,800 – 1,400) г/см3 | Лаборатория № 3
7.5 | Коллектор жидкости после дистиллера слабой жидкости поз. 44 (ДСЖ № 1) | Отбор проб | 12 раз в смену |  | ИОТ-Ц-66-06-2023 | Аппаратчик
|  | Массовая (объёмно-эквивалентная) концентрация аммиака, г/дм3/(н.д., н.д./2л), не более | 1 раз в смену и из усредненной пробы за смену | 0,18 (0,20; 20,0) | МИ 117-А2-2019 Титриметрический метод Диапазон измерений от 1,0 до 1000,0 (н.д. *100; н.д./2л) | Лаборатория № 3
|  | Массовая (объёмно-эквивалентная) концентрация хлорид-ионов, г/дм3 /(н.д.), не более | 2 раза в смену и из усредненной пробы за смену | 0,53 (0,30) | МИ 85-А2-2017 Титриметрический метод Диапазон измерений (0,040 – 106,0) н.д. | Лаборатория № 3
|  | Массовая (объёмно-эквивалентная) концентрация двуокиси углерода, г/дм3 /(н.д.) | 1 раз из усредненной пробы за смену | Фактическое значение | МИ 79-А2-2017 Газо-объёмный метод Диапазон измерений (0,020 – 200,0) н.д. | Лаборатория №3
7.6 | Коллектор жидкости после дистиллера флегмы поз.77 (ДСЖ № 2) | Отбор проб | 12 раз в смену |  | ИОТ-Ц-66-06-2023 | Аппаратчик
|  | Массовая (объёмно-эквивалентная) концентрация аммиака, г/дм3/(н.д., н.д./2л), не более | 1 раз в смену и из усредненной пробы за смену | 0,18 (0,20; 20,0) | МИ 117-А2-2019 Титриметрический метод Диапазон измерений от 1,0 до 1000,0 (н.д. *100; н.д./2л) | Лаборатория № 3
|  | Массовая (объёмно-эквивалентная) концентрация хлорид-ионов, г/дм3 /(н.д.), не более | 2 раза в смену и из усредненной пробы за смену | 0,53 (0,30) | МИ 85-А2-2017 Титриметрический метод Диапазон измерений (0,040 – 106,0) н.д. | Лаборатория № 3
|  | Массовая (объёмно-эквивалентная) концентрация двуокиси углерода, г/дм3 /(н.д.) | 1 раз из усредненной пробы за смену | Фактическое значение | МИ 79-А2-2017 Газо-объёмный метод Диапазон измерений (0,020 – 200,0) н.д. | Лаборатория №3
7.7 | Трубопровод основного потока известкового молока в смеситель из распределительной гребёнки отм. 27.0 м | Отбор проб | по требованию |  | ИОТ-Ц-66-06-2023 | Аппаратчик
|  | Массовая (объемно-эквивалентная) концентрация активного гидроксида кальция в пересчете на активную окись СаОакт., г/дм3 (н.д.), не менее | по требованию | 266,4 (190,0) | МИ 118-А2-2019 (свидетельство об аттестации № 024.08.04.2019/ RA.RU.312345) Титриметрический метод Диапазон измерений (120,0 – 260,0) н.д. | Лаборатория № 3
7.8 | Общий коллектор отходящей воды (№ 223А) со станции абсорбции отделения АД-1, отделения Карбонизации-1 | Отбор проб | 2 раза в смену |  | ИОТ-Ц-50-18-2018 МИ 140-А2-2020 | Лаборатория № 3
|  | Массовая концентрация аммиака и ионов аммония в пересчёте на ион аммония, мг/дм3, не более | 2 раза в смену | 0.5 | МИ 140-А2-2020 Колориметрический метод Диапазон измерений (0,3 – 1000) мг/дм3 | Лаборатория № 3
Примечание: 1. Летние нормы устанавливаются в период с 01 апреля по 30 сентября. Зимние нормы устанавливаются в период с 01 октября по 31 марта. 2. Измерение плотности жидкостей производства кальцинированной соды проводится лабораторией УАК 1 раз в квартал в усреднённых за месяц пробах. Общая щелочность (прямой титр) (в жидкостях после ПВФЛ, ХГДС, ТДС, промывной воде, ДСЖ); Объемно-эквивалентная концентрация ионов аммония (общего и связанного аммиака) (в жидкостях ТДС, промывной воде); Объемно-эквивалентная концентрация хлорид-ионов (в жидкостях ПВФЛ, ПГАБ, ПГКл-II, ХГДС); Объемно-эквивалентная концентрация двуокиси углерода (СО2) (в жидкостях после ПВФЛ, ПГАБ, ПГКл-II, ХГДС, КДС и флегмы КДС) проводятся лабораторией УАК 1 раз в месяц в усреднённой за месяц пробе. 3. Анализы жидкости после испарителя, сырого бикарбоната натрия с ленточных и барабанных вакуум-фильтров проводятся лабораторией ИПЦ 1 раз в месяц в усреднённых за месяц пробах. 4. Измерение массовой концентрации железа (в пересчёте на Fe2O3), мг/дм3 в аммонизированном рассоле, жидкостях КлПК, ПГКл-I, СФЖ, КДС, ТДС, промывной воде проводится лабораторией УАК 1 раз в месяц в усредненных за месяц пробах. 5. Анализ воздушной среды рабочей зоны на содержание NH3, H2S, СО в отделении Карбонизации-1 проводится лабораторией УАК 1 раз в дневную смену в будние дни. 6. Анализ воздушной среды на рабочих местах в отделениях в отделениях АД-1, Карбонизации-1проводится 1 раз в квартал персоналом цеха № 53 (ЛЭ и СГК) согласно план-графику производственного контроля воздушной среды 7. Дополнительные анализы выполняются на основании действующих методов испытания и средств контроля, НД, плана аналитического контроля. Пробы, не входящие в план аналитического контроля, предоставляются для анализов в лабораторию по служебной записке от цеха и при наличии методической инструкции в данной лаборатории с корректировкой количества выполняемых анализов по ПАК.
ПЛАН АНАЛИТИЧЕСКОГО КОНТРОЛЯ
Цех Кальцинированной соды.Отделение Кальцинация - 1
№№ | Наименование стадии процесса, места измерения параметров или отбора проб | Контролируемый параметр | Частота и способ контроля | Норма и технический показатель | Метод испытания и средство контроля, НД | Кто
пп | [5 empty] | контролирует
1 | 2 | 3 | 4 | 5 | 6 | 7
1 | Топка содовой печи (поз.81 1-16) отм.5.8 | Отбор проб | 1 раз в сутки |  |  | Лаборатория № 4 в присутствии персонала цеха
|  | Объемная доля углекислого газа в дымовых газах после содовой печи,при работе на природном газе,%, не менее | 1 раз в сутки | 8.5 | МИ 15-А2-2021 Объёмный метод Диапозон измерений (0,2 – 99,0) % | Лаборатория УАК № 4 (по контролю технологических цехов № 82,83,85 и отделения ОБН цеха №68)
2 | Коллектор смешанного газа с отделения Карбонизации-1 КГСП №1,2,3 отм.12 м | Отбор проб | 1 раз в смену |  |  | Лаборатория № 4 в присутствии персонала цеха
|  | Объемная доля углекислого газа углекислого газа в смешанном газе,%, не менее | 1 раз в смену | 84 | МИ 15-А2-2021 Объёмный метод Диапозон измерений (0,2 – 99,0) % | Лаборатория УАК № 4
3 | Технологические нитки соды марки Б: -после содовых печей рейдлер Р2,Р2а,Р2б (поз.921-3) отм. 0м; - после паровых кальцинаторов редлер 4б (поз128) отм.10.3 м | Отбор проб | 6-12 раз в смену |  |  | Лаборатория № 4 в присутствии персонала цеха
|  | Массовая доля карбоната натрия, %, не менее | 6-12 раз в смену | 99 | МИ 135-А2-2019 Титриметрический метод Диапазон измерений (94,0 - 99,5)% | Лаборатория УАК № 4
|  | Массовая доля хлорид-ионов в пересчете на хлорид натрия, %, не более | 6-12 раз в смену | 0,15/0,5 | МИ 134-А2-2019 Титриметрический метод Диапазон измерений (0,1 - 1,50)%
|  | Массовая доля железа в пересчете на Fe2O3, %,не более | 3 раза в смену | 0.003 | МИ 138-А2-2019 Фотоколориметрический метод Диапозон измерений (0,00080-0,0100)%
4 | Коллектор газа после паровых кальцинаторов КГПК№4 отметка 12м (Карбонизация-1) | Отбор проб | 1 раз в смену |  |  | Лаборатория № 4 в присутствии персонала цеха
|  | Объемная доля углекислого газа в газе после паровых кальцинаторов,%, не менее | 1 раз в смену | 75 | МИ 15-А2-2021 Объёмный метод Диапозон измерений (0,2 – 99,0) % | Лаборатория УАК № 4
5 | Коллектор газа после паровых кальцинаторов КГПК№5 отметка 22м в КД-3 | Отбор проб | 1 раз в смену |  |  | Лаборатория № 4 в присутствии персонала цеха
|  | Объемная доля углекислого газа в газе после паровых кальцинаторов,%, не менее | 1 раз в смену | 85 | МИ 15-А2-2021 Объёмный метод Диапозон измерений (0,2 – 99,0) % | Лаборатория УАК № 4
Примечание:
1.Анализ воздушной среды рабочей зоны на содержание NH3,H2S,CO в отделениях Кальцинации-1 проводится лабораторией УАК 1 раз в будние дни в дневную смену.
2.Анализ воздушной среды на рабочих мнстах в отделениях Кальцинации-1 проводится 1 раз в квартал группой по обслуживанию производств №4,5 лаборатории службы воздуха цеха №53 согласно плану контроля воздушной среды.
3. По требованию технологического персонала цеха Кальцинированной соды выполняются замеры концентрации CO2 % (об.) по коллекторам технологического газа.
ПЛАН АНАЛИТИЧЕСКОГО КОНТРОЛЯ
Цех Кальцинированной соды.Отделение Тяжёлой соды
№№ | Наименование стадии процесса, места измерения параметров или отбора проб | Контролируемый параметр | Частота и способ контроля | Норма и технический показатель | Метод испытания и средство контроля, НД | Кто
пп | [5 empty] | контролирует
2 | Тяжелая сода в выгружном шнеке на выходе из: - паровых кальцинаторов ПК-5, ПК-6,ПК-11 поз7-1:3 отм.10 - содовых печей СП-4, СП-5, СП-6 поз.8-4:6 отм.6.7 | Массовая доля натрия углекислого Na2CO3, %, не менее | 6-12 раз в смену | 99 | МИ 134-А2-2019 Титриметрический метод Диапазон измерений (94-99,5)% | Лаборатория УАК № 4
|  | Массовая доля хлоридов в пересчете на NaCl,%не более* | 6-12 раз в смену | 0,8/0,15* | МИ 135-А2-2019 Титриметрический метод Диапазон измерений (0,10-1,50)%
|  | Массовая доля железа в пересчете на Fe2O3, %,не более | 6-12 раз в смену | 0.005 | МИ 138-А2-2019 Фотоколориметрический метод Диапазон измерений (0,00080-0,0100)%
*- при наработке соды с пониженным содержанием хлоридов нормы:
ПЛАН АНАЛИТИЧЕСКОГО КОНТРОЛЯ
Цех Компрессии отделение 1
№№ | Наименование стадии процесса, места измерения параметров или отбора проб | Контролируемый параметр | Частота и способ контроля | Норма и технический показатель | Метод испытания и средство контроля, НД | Кто
пп | [5 empty] | контролирует
1 | Коллектора отходящей воды с отделения-1 (к. № 12), (к .№ 1859) | Массовая концентрация иона аммония NH4 +, мг/дм3 | 1 раз в сутки | 0.5 | МИ 140-А2-2020 | Лаборатория УАК № 4
2 | Приямок поз. 28 (конденсат с концевых холодильников, жидкость с гидрозатворов, дренажная жидкость) отм. 0,0м | Массовая концентрация иона аммония NH4 +,мг/дм3 | по требованию | 0.5 | МИ 140-А2-2020 | Лаборатория УАК № 4

## Техкарта
ТЕХНИЧЕСКАЯ КАРТА по контролю ведения технологического режима производства бикарбоната натрия сырого цеха № 66 отделений Абсорбции-дистилляции-1, Карбонизация-1
23.04.2025г.
№ п/п | Что контролируется | Контролируемые параметры | Нормы |  | Частота контроля | Кто контролирует
|  |  | По регламенту | По техрежиму
1 | 2 | 3 | 4 | 5 | 6 | 7
1. | Промыватель воздуха фильтров поз.21-3 (ПВФл). Замер на коллекторе нагнетания после поз.6 1-5(ТВН-360-22-1) вакуумной станции цеха Компрессии отм. 4.0 м | Массовая концентрация аммиака в газе, выходящем из ПГКл-2 и расчет потерь аммиака с газом на 1 т соды (в пересчёте на аммиачную воду с массовой долей 25,5 %), кг/т соды, не более | 0.8 | 0.8 | 1 раз в смену | Лаборатория № 3
2. | Второй промыватель газа колонн поз. 91-7 (ПГКл-II) Отбор пробы жидкости с трубопровода аппарата, отм.28.0 м Замер газа на трубопроводе после аппарата, отм.40.0 м | Общая щелочность (прямой титр), г/дм3 (н.д.), не более | 21,6 (24,0) | 21,6 (24,0) | 1 раз в декаду | Лаборатория № 3
|  | Объёмная доля углекислого газа, % (об.), не более | 8 | 8 | 1 раз в сутки | Лаборатория № 3
|  | Массовая концентрация аммиака в газе, выходящем из ПГКл-2 и расчет потерь аммиака с газом на 1 т соды (в пересчёте на аммиачную воду с массовой долей 25,5 %), кг/т соды, не более | 0.8 | 0,20у | 1 раз в смену | Лаборатория № 3
3. | Промыватель газа абсорбции. поз.31-3 (ПГАБ) Замер газа с коллектора отд. Карбонизация-1 отм. 17.0 м Отбор проб жидкости с трубопровода после аппарата отм. 32.0 м | Объёмная доля углекислого газа, % (об.), не менее | 90 | 90 | 2 раза в смену | Лаборатория № 3
|  | Общая щелочность (прямой титр), г/дм3 (н.д.), не более | 36,1 (40,0) | 36,1 (40,0) | 1 раз в декаду | Лаборатория № 3
4. | Холодильник газа дистилляции поз.81-7 (ХГДС) | Температура газа ХГДС на выходе, °С | 56÷62 | 56÷62 | 2 раза в смену | Лаборатория № 3
5. | Сборник аммонизированного рассола (САР) поз.151,2 Отбор проб с коллектора отм.12.0 м; 22.0 м | Общая щелочность (прямой титр), г/дм3 (н.д.) | Летом (90,2÷93,8)/ (100,0÷104,0) Зимой (92,0÷95,6)/ (102,0÷106,0) | Летом (90,2÷93,8)/ (100,0÷104,0) Зимой (92,0÷95,6)/ (102,0÷106,0) | 10-12 раз в смену | Лаборатория № 3
|  | Массовая (объёмно-эквивалентная) концентрация хлорид-ионов, г/дм3/(н.д.), не менее | 153,9 (86,8) | 153,9 (86,8) | 2 раза в смену и из усредненной пробы за смену | Лаборатория № 3
|  | Массовая (объёмно-эквивалентная) концентрация сульфид-ионов, г/дм3 (н.д.) | 0,16÷0,80 (0,20÷1,00) | 0,16÷0,80 (0,20÷1,00) | 2 раза в смену | Лаборатория № 3
|  | Температура жидкости,°С, не более | 70 | 70 | 2 раза в смену | Лаборатория № 3
6. | Конденсатор газа дистилляции (КДС) поз.331-7 | Температура газ на выходе из аппарата, °С, не более | 71 | 71 | 2 раза в смену | Лаборатория № 3
7. | Коллектор жидкости после дистиллера слабой жидкости (ДСЖ) поз.44 и поз.77 (ДСЖ № 1,2) отм. 0.0 м | Массовая (объёмно-эквивалентная) концентрация аммиака, г/дм3/(н.д.; н.д./2л), не более | 0,17/(0,20; 20,0) | 0,17/(0,20; 20,0) | 1 раз в смену и из усредненной пробы за смену | Лаборатория № 3
8. | Коллектор жидкости после испарителя поз.401-7 (ИС) отм.0.0 м | Массовая (объёмно-эквивалентная) концентрация аммиака, г/дм3/(н.д.; н.д./2л), не более | 0,13 (0,15; 15,0) | 0,13 (0,15; 15,0) | 1 раз в смену с каждого элемента и из усредненной пробы за смену | Лаборатория № 3
|  | Массовая (объемно-эквивалентная ) концентрация активного гидроксида кальция в пересчёте на активную окись кальция (СаОакт), г/дм3/(н.д.), не более | 3,5 (2,5) | 3,5 (2,5) | 1 раз в смену с каждого элемента и из усредненной пробы за смену | Лаборатория № 3
|  | Массовая (объёмно-эквивалентная) концентрация хлорид-ионов, г/дм3/(н.д.), не менее | 106,4 (60,0) | 106,4 (60,0) | 1 раз в смену с каждого элемента и из усредненной пробы за смену | Лаборатория № 3
9. | Коллектор жидкости после теплообменника дистилляции поз. 341-7 (ТДС) отм. 16.0 м | Массовая (объёмно-эквивалентная) концентрация двуокиси углерода, г/дм3/(н.д.), не более | 2,20 (2,00) | 2,20 (2,00) | 1 раз в смену с каждого элемента | Лаборатория № 3
10. | Коллектор суспензии гидрокарбоната натрия с карбоколонн на группу барабанных вакуум-фильтров поз.5812-19 отм. 8.0 м и ленточные фильтры поз.F201, поз.F401 отм.12.0 м | Массовая (объёмно-эквивалентная) концентрация NH3связ, г/дм3/(н.д.), не менее | Летом: 61,3 (68,0) Зимой: 63,1 (70,0) | Летом: 63,1 (71,0)у Зимой: 64,9 (72,0)у | 2 раза в смену с ленточных фильтров и группы колонн с барабанных фильтров и из усредненных проб за смену | Лаборатория № 3
|  | Массовая (объёмно-эквивалентная) концентрация хлорид-ионов, г/дм3 /(н.д.), не менее | 168,4 (95,0) | 168,4 (95,0) | 1-2 раза в смену с ленточных фильтров и группы колонн с барабанных фильтров и из усредненных проб за смену | Лаборатория № 3
|  | Температура суспензии на выходе из колонны, °С | 25÷36 | 25÷36 | 2 раза в смену | Лаборатория № 3
|  | Температура газа на выходе из колонны, °С | 42÷52 | 42÷52 | 2 раза в смену | Лаборатория № 3
11. | Колонна предварительной карбонизации (КлПК) поз.51, отм. 12.0 м | Массовая (объёмно-эквивалентная) концентрация двуокиси углерода, г/дм3/(н.д.), не более | 60,5÷74,8 (55,0÷68,0) | 60,5÷74,8 (55,0÷68,0) | 2 раза в смену | Лаборатория № 3
12. | Сырой гидрокарбонат натрия с барабанных вакуум-фильтров поз.5812÷19, отм. 8.0 м | Массовая доля влаги, при выпуске соды с содержанием Cl- не более 0,15%,%, не более | 17 | 17 | 4-6 раз в смену с группы вакуум фильтров | Лаборатория № 3
|  | при выпуске соды 1 сортом с содержанием Cl- не более 0,5%,%, не более | 17 | 17 |  | Лаборатория № 3
|  | Массовая доля хлоридов в пересчёте на хлорид натрия, при выпуске соды с содержанием Cl- не более 0,15%,%, не более | 0.08 | 0.08 | 12 раз в смену с каждого фильтра (10 раз в смену с каждого фильтра и 2 раза в смену с группы фильтров) | Лаборатория № 3
|  | при выпуске соды 1 сортом с содержанием Cl- не более 0,5%,%, не более | 0.4 | 0,18 – 0,25у |  | Лаборатория № 3
13. | Сырой гидрокарбонат натрия с ленточных вакуум-фильтров поз.F-201, поз.F-401, отм. 8.0 м | Массовая доля влаги, при выпуске соды с содержанием Cl- не более 0,15%,%, не более | 16.8 | 16.8 | 4-6 раз в смену с каждого фильтра | Лаборатория № 3
|  | при выпуске соды 1 сортом с содержанием Cl- не более 0,5%,%, не более | 16.8 | 16.8 |  | Лаборатория № 3
|  | Массовая доля хлоридов в пересчёте на хлорид натрия, при выпуске соды с содержанием Cl- не более 0,15%,%, не более | 0.08 | 0.08 | 12 раз в смену с каждого фильтра | Лаборатория № 3
|  | при выпуске соды 1 сортом с содержанием Cl- не более 0,5%,%, не более | 0.25 | 0,18 – 0,25у |  | Лаборатория № 3
14. | Коллектор маточной жидкости с каждого ленточного фильтра поз.F-201, поз.F-401, отм. 0.0 м | Потери гидрокарбоната натрия, при выпуске соды с содержанием Cl- не более 0,15%, %, не более | 3.5 | 3.5 | 1 раз в смену | Лаборатория № 3
|  | при выпуске соды 1 сортом с содержанием Cl- не более 0,5%,%, не более | 2.8 | 2.8 |  | Лаборатория № 3
|  | Массовая (объёмно-эквивалентная) концентрация хлорид-ионов, при выпуске соды с содержанием Cl- не более 0,15%, г/дм3 (н.д.), не менее | 161,3 (91,0) | 163,1 (91,0) | 2-3 раза в смену с каждого фильтра и 1 раз из усредненной пробы с каждого фильтра за смену | Лаборатория № 3
|  | при выпуске соды 1 сортом с содержанием Cl- не более 0,5%,%, не менее | 164,9 (93,0) | 163,3 (92,0)у |  | Лаборатория № 3
15. | Коллектор маточной жидкости с группы барабанных вакуум-фильтров поз.5812-19, отм. 0.0 м | Потери гидрокарбоната натрия, при выпуске соды с содержанием Cl- не более 0,15%, %, не более | 10 | 10 | 1 раз в смену | Лаборатория № 3
|  | при выпуске соды 1 сортом с содержанием Cl- не более 0,5%,%, не более | 5 | 5 |  | Лаборатория № 3
|  | Массовая (объёмно-эквивалентная) концентрация хлорид-ионов, при выпуске соды с содержанием Cl- не более 0,15%, г/дм3 (н.д.), не менее | 145,4 (82,0) | 145,4 (82,0) | 2-3 раза в смену с каждого фильтра и 1 раз из усредненной пробы за смену | Лаборатория № 3
|  | при выпуске соды 1 сортом с содержанием Cl- не более 0,5%,%, не менее | 156,0 (88,0) | 156,0 (88,0) |  | Лаборатория № 3
16. | Промывная вода с ленточных вакуум-фильтров поз.F201, поз.F401 и барабанных вакуум-фильтров поз. 5812-19 отм.12.0 м | Температура, °С, не более | 30-40 | 30-40 | 2 раза в смену | Лаборатория № 3
|  | Массовая (объёмно-эквивалентная) концентрация хлорид-ионов , г/дм3 (н.д.), не более | 0,53/(0,30) | 0,53/(0,30) | 2 раза в смену | Лаборатория № 3
|  | Общая щелочность (прямой титр), г/дм3 (н.д.), не более | 22,5/(25,0) | 22,5/(25,0) | 2 раза в смену | Лаборатория № 3
17. | Технологические нитки соды марки Б: - после содовых печей рейдлер Р2, Р2а, Р2б (отм. 0.0 м) и паровых кальцинаторов рейдлер 4б (отм. 10.3 м) | Массовая доля хлоридов в пересчете на NaCl, %, не более | 0,15/0,5* | 0,15/0,5* | 6-12 раз в смену | Лаборатория № 3
18. | Вакуум на машины (по прибору) | Вакуум, мм рт. ст., не более | Минус 220 | Минус 220 | 12 раз в смену | Лаборатория № 3
у-Ужесточено 4 параметра технологического режима.
*-При наработке кальцинированной соды с содержанием хлоридов не более 0,5 %.
ТЕХНИЧЕСКАЯ КАРТА
по контролю ведения технологического режима
Цех Кальцинированной соды. Отделение Кальцинация -1
№ | Что контролируется | Контролируемые параметры | Нормы |  | Частота контроля | Кто конт-ролирует
п/п
|  |  | По регламенту | По техрежиму
1 | Технологические нитки соды марки Б: - после содовых печей редлер Р2, Р2а, Р2б (поз.921-3) отметка 0,0 м - после паровых кальцинаторов редлер 4б (поз.128) отметка 10,3 м | Массовая доля углекислого натрия Na2CO3, % | не менее 99,0 | не менее 99,0 | 4-8 раз в смену | Лаборатория №4 УАК
2 | Кальцинированная сода на выходе с содовых печей поз.811-16 отметка 0,0 м | Температура, °С | 145-165 | 145-165 | 1 раз в смену | Лаборатория №4 УАК
3 | Кальцинированная сода на выходе с паровых кальцинаторов поз. 1081÷4,7÷10 отметка 10,3 м | Температура, °С | 165-185 | 165-185 | 1 раз в смену | Лаборатория №4 УАК
4 | Коллектор смешанного газа после содовых печей КГСП № 1, 2, 3 отметка 12,0 м | Содержание СО2 % (об.) | не менее 84,0 | не менее 90 у | 1 раз в смену | Лаборатория №4 УАК
5 | Коллектор газа после паровых кальцинаторов КГПК № 4 отметка 12,0 м | Содержание СО2, % (об.) | не менее 75,0 | не менее 80 У | 1 раз в смену | Лаборатория №4 УАК
6 | Коллектор газа после паровых кальцинаторов КГПК № 5 отметка 22,0 м отметка.8,0 м | Содержание СО2 % (об.) | не менее 85 | не менее 85 | 1 раз в смену | Лаборатория №4 УАК
7 | Содовая печь поз. 811-16 отметка 8,0 м. | Удлинение барабана содовой печи, мм, не более | 120 | 120 | 1 раз в сутки | Лаборатория №4 УАК
8 | Дымовые газы после топки содовых печей до рекуператора | Температура выходящих газов, °С, не более | 550 | 550 | 1 раз в смену | Лаборатория №4 УАК
9 | Топка содовых печей поз. 1231-16 отметка 5,8 м | Содержание СО2 в дымовых газах после содовой печи, % (об.), не менее |  |  | 1 раз в сутки | Лаборатория №4 УАК
|  | на природном газе | 8.5 | 8.5
Ужесточено 2 параметров технологического режима
ТЕХНИЧЕСКАЯ КАРТА
по контролю ведения технологического режима
Цех Компрессии отделение1
№ | Что контролируется | Контролируемые параметры | Нормы |  | Частота контроля | Кто конт-ролирует
п/п
|  |  | По регламенту | По техрежиму
1 | Трубопровод газа коллектора 1-го входа | Давление, Мпа (кгс/см2) | 0,36-0,42 (3,6-4,2) | 0,36-0,42 (3,6-4,2) | 1 раз в смену | Лаборатория №4 УАК
2 | Трубопровод газа коллектора 2-го входа | Давление, Мпа (кгс/см2) | 0,25-0,33 (2,5-3,3) | 0,25-0,33 (2,5-3,3) | 1 раз в смену | Лаборатория №4 УАК
3 | Трубопровод газа коллектора форгаза | Давление, Мпа (кгс/см2) | 0,34-0,42 (3,4-4,2) | 0,34-0,42 (3,4-4,2) | 1 раз в смену | Лаборатория №4 УАК
4 | Трубопровод газа коллектора 1-го входа, 2-го входа, и форгаза°C | Температура, °C не более | 50-65 | 50-65 | 1 раз в смену | Лаборатория №4 УАК
5 | Коллектор воздуха вакуум-фильтров на входе в отделение | Разряжение, кПа (мм.рт.ст) | не менее минус 380 | не менее минус 380 | 1 раз в смену | Лаборатория №4 УАК
ТЕХНИЧЕСКАЯ КАРТА
по контролю ведения технологического режима
Цех Компрессии отделение1
№ | Что контролируется | Контролируемые параметры | Нормы |  | Частота контроля | Кто конт-ролирует
п/п
|  |  | По регламенту | По техрежиму
1 | Трубопровод газа коллектора 1-го входа, 2-го входа, и форгаза°C | Температура, °C не более | 50-65 | 50-70* | 1 раз в смену | Лаборатория №4 УАК
*Распоряжение №

## Авт.контроль
Перечень параметров автоматического контроля, фиксируемых в Листах результатов контроля технологического режима цеха № 66 (отделений Абсорбции-дистилляции-1, Карбонизации-1), цеха № 83 (отделения Кальцинации-1), цеха № 85 (отделения Компрессии-1)
№ п/п | Наименование стадий процесса, места измерения параметров или отбора проб | Контролируемый параметр | Норма и технический показатель | Частота и способ контроля | Нормативный документ | Способ контроля | 22.04.2025г
1 | 2 | 3 | 4 | 5 | 6 | 7
Цех № 66
Отделение Абсорбции-Дистилляции-1
Станция абсорбции
1 | Коллектор оборотной воды | Температура, °С | 20-28 | 1 раз в смену | Данный показатель фиксируется в качестве дополнительных сведений для ведения технологического режима | Сведения с АСУТП
2 | Трубопровод подачи очищенного рассола в отделение АД-1 | Расход, м3/за смену | факт | 1 раз в смену | ТР 03-2025 | По телефонной связи с технологическим персоналом
3 | Трубопровод газовой смеси на выходе из холодильника газа дистилляции поз. 81,2,3,5,7 (ХГДС) | Температура, °С | 56-62 | 2 раза в смену | ТР 03-2025/ Техническая карта по контролю ведения технологического режима цеха № 66 | Сведения с АСУТП
4 | Трубопровод выхода газа из нижней части второго абсорбера поз. 122,3,5 (АБ-II) | Температура, °С | 56-62 | 2 раза в смену | ТР 03-2025 | Сведения с АСУТП
5 | Сборник аммонизированного рассола (САР) поз.151,2 | Уровень, м3 | 120-700 | 1 раз в смену | ТР 03-2025 | По телефонной связи с технологическим персоналом
6 | Трубопровод подачи аммонизированного рассола в отделение Карбонизации-1 | Температура,°С, не более | 70 | 1 раз в смену | ТР 03-2025/ Техническая карта по контролю ведения технологического режима цеха № 66 | Сведения с АСУТП
7 | Трубопровод газовой смеси на выходе из первого абсорбера поз. 111,7 (АБ-I) | Температура, °С | 56-62 | 2 раза в смену | ТР 03-2025 | Сведения с АСУТП
8 | Трубопровод подачи очищенной воды с установки использования тепла дистиллерной жидкости (УИТДЖ) и с ТЭЦ на всас насоса поз.141-4 | Расход, м3/за смену | факт | 1 раз в смену | ТР 03-2025 | По телефонной связи с технологическим персоналом
Станция дистилляции
9 | Сборник фильтровой жидкости поз.291,2 | Уровень, м3 | 300-800 | 1 раз в смену | ТР 03-2025 | По телефонной связи с технологическим персоналом
10 | Трубопровод подачи фильтровой жидкости на элементы дистилляции № 1÷3,4,5÷7 | Расход, м3/ч | 100-190 | 2 раза в смену | ТР 03-2025 | Сведения с АСУТП
11 |  | Расход, м3/за смену | факт | 1 раз в смену | ТР 03-2025 | По телефонной связи с технологическим персоналом
12 | Трубопровод газовой смеси на выходе из КДС поз. 331-3,4,5-7 | Температура, °С, не более | 71 | 2 раза в смену | ТР 03-2025/ Техническая карта по контролю ведения технологического режима цеха № 66 | Сведения с АСУТП
13 | Трубопровод газовой смеси на выходе из дистиллера поз. 351,4,2,3,5-7 | Температура, °С | 92-100 | 2 раза в смену | ТР 03-2025 | Сведения с АСУТП
14 | Дистиллер поз. 351,4,2,3,5-7 | Давление в нижней зоне, кгс/см2, не более | 0.5 | 2 раза в смену | ТР 03-2025 | Сведения с АСУТП
1 | 2 | 3 | 4 | 5 | 6 | 7
Отделение Карбонизации-1
Станция Карбонизации
15 | Трубопровод речной воды | Температура, °С | 4-28 | 1 раз в смену | ТР 03-2025 | Сведения с АСУТП
16 | Колонна карбонизации поз. 551-5, 6, 7-10, 12-15 (режим осадительной колонны) | Температура 25-ой бочки, °С | 58-60 | 2 раза в смену | ТР 03-2025 | Сведения с АСУТП
17 | Колонна карбонизации поз. 551-5, 6, 7-10, 12-15 (режим осадительной колонны) | Температура 14-ой бочки, °С, не менее | 60 | 2 раза в смену | ТР 03-2025 | Сведения с АСУТП
18 | Трубопровод суспензии после карбоколонны поз. 551-5 ,6, 7-10, 12-15 | Температура, °С | 25-36 | 2 раза в смену | ТР 03-2025/ Техническая карта по контролю ведения технологического режима цеха № 66 | Сведения с АСУТП
19 | Трубопровод отходящего газа после карбоколонны поз.551-5, 6, 7-10, 12-15 | Температура, °С | 42-52 | 2 раза в смену | ТР 03-2025/ Техническая карта по контролю ведения технологического режима цеха № 66 | Сведения с АСУТП
20 | Трубопровод 2-ой жидкости из поз.521-3 ПГКл-1,2,3 группы карбоколонн | Температура, °С | 38-40 | 1 раз в смену | ТР 03-2025 | Сведения с АСУТП
21 | Колонна карбонизации поз.551-5, 6, 7-10, 12-15 (Режим предварительной карбонизации) | Температура, °С | факт | 1 раз в смену | «Методика по заполнения формы технического отчета Производства кальцинированной соды № 39699/203/13», Распоряжение от 31.01.2014 г. № 83 | По телефонной связи с технологическим персоналом
Станция Фильтрации
22 | Трубопровод промывной воды | Температура, °С | 30-40 | 1 раз в смену | ТР 03-2025/ Техническая карта по контролю ведения технологического режима цеха № 66 | Сведения с АСУТП
23 | Третья ступень промывки ленточного фильтра | Расход, м3/за смену | факт | 1 раз в смену | ТР 03-2025 | Сведения с АСУТП
Станция охлаждения и промывки газа содовых печей (паровых кальцинаторов)
24 | Коллектор вакуума | Давление, мм.рт.ст., не более | минус 220 | 12 раз в смену | ТР 03-2025/ Техническая карта по контролю ведения технологического режима цеха № 66 | Сведения с АСУТП
25 | Трубопровод газа на выходе из ХГСП (ХГПК) поз. 691-5 | Температура, °С | 40-50 | 2 раза в смену | ТР 03-2025 | Сведения с АСУТП
| Перечень составил: |  | А.З.Краснова | Дата: 22.04.2025г.
| Начальник лаборатории № 3 |  | Э.С.Михайлова
Актуализация перечня по мере изменений в нормативных документах

## Обозначения и сокращения
Обозначения и сокращения в соответствии с Планом аналитического контроля производства бикарбоната натрия сырого ( Цех№ АДК-1. Отделение АД-1, Карбонизация -1) |  |  | Обозначения и сокращения используемые в листах результатов контроля технологического режима
№ п/п | Наименование сокращений | Расшифровка | № п/п | Наименование сокращений | Расшифровка
1 | ПВФЛ | Промыватель воздуха фильтров | 1 | МЖ | Маточная жидкость
2 | ПГКЛ-II | Второй промыватель газа колонн | 2 | ФЖ | фильтровая жидкость
3 | ПГАБ | Промыватель газа абсорбции | 3 | б/ф | Барабанный вакуум-фильтр
4 | САР | Сборник аммонизированного рассола | 4 | л/ф | ленточный вакуум-фильтр
5 | КЛПК | Колонна предварительной карбонизации | 6 | гр. | Группа
6 | ПГКЛ-I | Первый промыватель газа колонн | 7 | М.к. | Массовая концентрация
7 | СФЖ | Сборник фильтровой жидкости | 8 | М.д. | Массовая доля
8 | КЛ | Карбонизационная колонна | 9 | Об.-экв.к. | объёмно-эквивалентная концентрация
9 | ИС | Испаритель | 10 | в/ф | вакуум-фильтр
10 | ДС | Дистиллер | 11 | конц.,к. | Концентрация
11 | ДСЖ | Дистиллер слабой жидкости | 12 | двуок.угл. | двуокись углерода
12 | ТДС | Теплообменник дистилляции | 13 | гидрокс.кальц.в пер.на акт.окись кальц. (СаОакт) | активный гидроксид кальция в пересчёте на активную окись кальция (СаОакт)
13 | КДС | Конденсатор дистилляции | 14 | угл. газ, СО2 | Углекислый газ
14 | ХГДС | Холодильник газа дистилляции | 15 | Отх.газ | Отходящий газ
15 | ХГСП (ХГПК) | Холодильник газа содовых печей (паровых кальцинаторов) | 16 | t, 0С | Температура
16 | ПК | Паровые кальцинаторы | 17 | ж-ть | Жидкость
17 | ИП | Известковые печи | 18 | н.в. | Наружный воздух
18 | СП | Содовые печи | 19 | пр.в | Промывная вода
19 | АБ1/АБ2 | абсорбер 1/ абсорбер 2 | 20 | н.тех.п | нет технологического персонала
|  |  | 21 | н.св | Нет света
|  |  | 22 | н.ж | Нет жидкости
|  |  | 23 | н.п | Нет подхода
|  |  | 24 | рем.р | Ремонтные работы
|  |  | 25 | доп. анализы | Дополнительные анализы
|  |  | 26 | отм. | Отметка
|  |  | 27 | ср.зн. | Среднее значение
Обозначения и сокращения единиц измерения |  |  | 28 | уср.проба за см. | Усреднённая проба проба
№ п/п | Наименование сокращений | Расшифровка | 29 | ап. | Аппаратчик
1 | н.д. | нормальные деления | 30 | лаб. | Лаборант
2 | н.д./2л | нормальные деления на 2 литра | 31 | м.см. | мастер смены
3 | кг/т.с. | килограмм на тонну соды | 32 | акт.окись | Активная окись
4 | м3/ч | метр кубический в час | 33 | ком.отб | Комиссионный отбор
5 | м3 | метр кубический | 34 | бик-т натр. | Бикарбонат натрия
6 | 0С | градус Цельсия | 35 | прав | Правый
7 | кгс/см2 | килограмм силы на квадратный сантиметр | 36 | лев | Левый
8 | мм.рт.ст | миллиметр ртутного столба | 37 | датч | Датчик
9 | % | проценты | 38 | сер | Середина
10 | мг/дм3 | миллиграм на кубический дециметр | 39 | южн | Южный
11 | % (об.) | концентрация газа в объемных процентах | 40 | сев | Северный
12 | Па | Паскаль | 41 | зап | Западный
|  |  | 42 | вост | Восточный
|  |  | 43 | Рн | Давление низа
|  |  | 44 | ам.вода | Амиачная вода
|  |  | 45 | об.в | Оборотная вода
|  |  | 46 | р.в | Речная вода
|  |  | 47 | в пересч. | В пересчете
|  |  | 48 | Кол-р | Коллектор
|  |  | 49 | Отх.газ | Отходящий газ
|  |  | 50 | кол-во | Количество
|  |  | 51 | Вак. | Вакуум
|  |  | 52 | № маш. | Номер машины
|  |  | 53 | № эл. | Номер элемента
|  |  | 54 | тр.л | транпортерная лента
|  |  | 55 | забр | забросы
|  |  | 56 | сусп | суспензия
|  |  | 57 | оч. Р | очищенный рассол
|  |  | 58 | оключ.моющ. кол-р | отключен моющий коллектор
|  |  | 59 | пер | переключение
|  |  | 60 | соотв | соответствует
|  |  | 61 | угл. натрия, % | Углекислый натрий (Na2CO3)
|  |  | 62 | хл. в пер.на NaCl, % | хлориды в пересчете на хлорид натрия
|  |  | 63 | жел. в пер. на Fe2O3, % | железо в пересчете на оксид железа (III)
|  |  | 64 | NH₃ связ. | связанный аммиак
|  |  | 65 | ср.см | среднесменная
|  |  | 66 | ам. | аммонизированный рассол
|  |  | 67 | изв. м. | известковое молоко
|  |  | 68 | t п/г.см. | Температура парогазовой смеси
|  |  | 69 | t газ.см. | Температура газовой смеси
|  |  | 70 | t газа, t г. | Температура газа
|  |  | 71 | удл.б. | Удлинение барабана
|  |  | 72 | t °С дым.г. | Температура дымовых газов содовой печи
|  |  | 73 | СО2 дым.г.,% | Объёмная доля углекислого газа в дымовых газах
|  |  | 74 | расх.г. | Расход газа
|  |  | 75 | 1вх., 2вх, ф.г. | 1 вход, 2 вход, форгаз
|  |  | 76 | Ст.декарб | Степень декарбонизации
|  |  | 77 | NaHCO3 | Содержание гидрокарбоната
|  |  | 78 | нитка №1, 2, 3 | Технологические нитки соды марки Б после содовых печей
|  |  | 79 | разр. | Разряжение
|  |  | 80 | Р п. | Давление пара
|  |  | 81 | вак. до цикл. | Вакуум до циклона
|  |  | 82 | К А, К Б | компрессора А, Б
|  |  | 83 | В/общ | Вакуум общий
|  |  | 84 | Рас/б-та | Расход бикарбоната
|  |  | 85 | Давл.воздуха, Р возд. | Давление воздуха
|  |  | 86 | М1, М2, М3, М4, М5, М6, М7, М8, М9 | Компрессор "Моника"
|  |  | 87 | кол-во | количество
88
89

## Качеств.показатели
Дата | Смена | Отх. газ после ПВФл |  |  | Жидк. после ПГКл-2 |  |  | Отходящий газ после ПГКл-2 | [6 empty] | Отх.газ после ПГАБ |  |  | Жидк. после ПГАБ |  |  | Газ после ХГДС |  |  | Аммонизировнный рассол | [11 empty] | Газ после КДС |  |  | Жидк. после ДСЖ |  |  | Жидкость после испарителя | [8 empty] | Жидкость после ТДС |  |  | Суспензия гидрокарбонатат натрия | [12 empty] | Жидк.после КЛПК |  |  | Сырой гидрокарбонат натрия с б/ф | [5 empty] | Маточная жидкость с б/ф | [5 empty] | Сырой гидрокарбонат натрия с л/ф | [5 empty] | Маточная жидкость с л/ф | [5 empty] | Промывная вода | [8 empty] | Вакуум в/ф
|  | М.к. аммиака | кол-во ан. | кол-во откл. | Общ.щ. | кол-во ан. | кол-во откл. | Об.доля СО₂ | кол-во ан. | кол-во откл. | М.к. аммиака | кол-во ан. | кол-во откл. | кол-во откл.по ТК | Об.доля СО₂ | кол-во ан. | кол-во откл. | Общ.щ. | кол-во ан. | кол-во откл. | Тем-ра | кол-во ан. | кол-во откл. | Общ.щ. | кол-во ан. | кол-во откл. | Об.экв.к. Cl⁻ | кол-во ан. | кол-во откл. | Об.экв.к. S²⁻ | кол-во ан. | кол-во откл. | Тем-ра | кол-во ан. | кол-во откл. | Тем-ра | кол-во ан. | кол-во откл. | Об.экв.к.NH₃ | кол-во ан. | кол-во откл. | Об.экв.к.NH₃ | кол-во ан. | кол-во откл. | Об.экв.к.CаО | кол-во ан. | кол-во откл. | Об.экв.к. Cl⁻ | кол-во ан. | кол-во откл. | Об.экв.к. СО₂ | кол-во ан. | кол-во откл. | Об.экв.к.св. NH₃ | кол-во ан. | кол-во откл. | кол-во откл.по ТК | Об.экв.к. Cl⁻ | кол-во ан. | кол-во откл. | Тем-ра | кол-во ан. | кол-во откл. | Тем-ра | кол-во ан. | кол-во откл. | Об.экв.к. СО₂ | кол-во ан. | кол-во откл. | М.д. влаги | кол-во ан. | кол-во откл. | М.д.хлоридов | кол-во ан. | кол-во откл. | П б-та | кол-во ан. | кол-во откл. | Об.экв.к. Cl⁻ | кол-во ан. | кол-во откл. | М.д. влаги | кол-во ан. | кол-во откл. | М.д.хлоридов | кол-во ан. | кол-во откл. | П б-та | кол-во ан. | кол-во откл. | Об.экв.к. Cl⁻ | кол-во ан. | кол-во откл. | Тем-ра | кол-во ан. | кол-во откл. | Об.экв.к. Cl⁻ | кол-во ан. | кол-во откл. | Общ.щ. | кол-во ан. | кол-во откл. | Вакуум в/ф | кол-во ан. | кол-во откл.
|  | не более 0,80 кг/ т.с |  |  | не более 24,0 н.д |  |  | не более 8,0 н.д |  |  | не более 0,80 кг/т.с |  |  | н.б. 0,20 кг/т.с. | не менее 90,0 % |  |  | не более 40,0 н.д |  |  | 56-62 ⁰С |  |  | 102,0-106,0 н.д |  |  | не менее 86,8 н.д |  |  | 0,20-1,00 н.д |  |  | не более 70⁰С |  |  | не более 71 ⁰С |  |  | не более 20,0 н.д/2л |  |  | не более 15,0 н.д/2л |  |  | не более 2,5 н.д |  |  | не менее 60,0 н.д |  |  | не более 2,00 н.д |  |  | не менее 70,0 н.д. |  |  | н.м.72,0 | не менее 95,0 н.д |  |  | 25-36 ⁰С |  |  | 42-52 ⁰С |  |  | 55,0-68,0 н.д |  |  | не более 17,0 % |  |  | не более 0,08 % |  |  | не более 10,0 % |  |  | не менее 82,0 н.д |  |  | не более 16,8 % |  |  | не более 0,08 % |  |  | не более 3,5 % |  |  | не менее 91,0 н.д |  |  | 30-40 ⁰С |  |  | не более 0,30 н.д |  |  | не более 25,0 н.д |  |  | не менее 220 мм.рт.ст.
25.02.2026г | 1 | 0.07 | 3 | 0 |  |  |  | #DIV/0! | 0 | 0 | 0.07 | 4 | 0 | 0 | 76 | 2 | 2 |  |  |  | 58 | 6 | 0 | 103.5 | 12 | 0 | 89.7 | 3 | 0 | 0.42 | 2 | 0 | 61 | 1 | 0 | 72 | 6 | 4 | 4.8 | 4 | 1 | 10.4 | 13 | 1 | 2.2 | 13 | 1 | 64.9 | 6 | 1 | 0.49 | 3 | 0 | 66.9 | 9 | 7 | 9 | 97.7 | 6 | 0 | 31 | 17 | 0 | 48 | 17 | 0 | 58.1 | 6 | 1 | 20.8 | 5 | 4 | 0.07 | 21 | 2 | 13.3 | 1 | 1 | 84.9 | 3 | 1 | 18 | 10 | 8 | 0.07 | 24 | 1 | 7.2 | 2 | 2 | 90.5 | 6 | 3 | 33 | 1 | 0 | 0.05 | 2 | 0 | 9 | 2 | 0 | 307 | 12 | 0
| 2 | 0.07 | 3 | 0 | #DIV/0! | 0 | 0 | 4.2 | 4 | 0 | 0.07 | 4 | 0 | 0 | 67 | 2 | 2 | #DIV/0! | 0 | 0 | 59 | 6 | 0 | 102.4 | 12 | 0 | 89.7 | 3 | 0 | 0.6 | 2 | 0 | 61 | 1 | 0 | 74 | 6 | 4 | 10.4 | 4 | 0 | 11.6 | 13 | 2 | 1.9 | 13 | 2 | 66.8 | 6 | 0 | 0.61 | 3 | 0 | 67.8 | 9 | 9 | 9 | 98.3 | 9 | 0 | 31 | 18 | 0 | 48 | 18 | 1 | 57.3 | 6 | 3 | 19.4 | 6 | 4 | 0.06 | 12 | 0 | 12.6 | 1 | 1 | 84.1 | 3 | 1 | 19 | 12 | 12 | 0.09 | 12 | 3 | 6.8 | 2 | 2 | 90.9 | 6 | 3 | 33 | 1 | 0 | 0.04 | 2 | 0 | 10.3 | 2 | 0 | 301 | 12 | 0
[36 empty] | 71 -зима | [8 empty] | 3 | [11 empty] | 70 -зима | [12 empty] | 19 | [11 empty] | 16.8
[36 empty] | 72 -лето | [20 empty] | 68 -лето